## Oryg
1 | 2 | 3 | 4 | 5 | 6 | 7 | 8 | 9 | 10 | 11 | 12 | f | 14 | 15 | 16 | 17 | 18 | 19 | 20 | 21 | 22 | 23 | 24 | 25 | 26 | 27 | 28 | 29 | 30 | 31 | 32 | 33 | 34 | 35 | 36 | 37 | 38 | 39 | 40 | 41 | 42 | 43 | 44 | 45 | 46 | 47 | 48 | 49 | 50 | 51 | 52 | 53 | 54 | 55 | 56 | 57 | 58 | 59 | 60 | 61 | 62 | 63 | 64 | 65 | 66
[6 empty] | Numer WE/WY |  |  |  |  | WE1 | WE2 | WE3 | WE4 | WE5 | WE6 | WE7 | WE8 | WE9 | WE10 | WE11 | WE12 | WE13 | WE14 | WE15 | WE16 | WE17 | WE18 | WE19 | WE20 | WE21 | WE22 | WE23 | WE24 | WE25 | WE26 | WE27 | WE28 | WE29 | WE30 | WE31 | WE32 | WE33 |  | WY1 | WY2 | WY3 | WY4 | WY5 | WY6 | WY7 | WY8 | WY9 | WY10 | WY11 | WY12 | WY13
Liczba zmiennych
[6 empty] | Liczba rekordów |  |  |  | 1505
[6 empty] | Liczba pełnych rekordów zmiennej WE/WY |  |  |  |  | 1441 | 1441 | 1377 | 1362 | 1278 | 1402 | 1261 | 1225 | 1062 | 475 | 413 | 410 | 401 | 405 | 532 | 137 | 180 | 39 | 166 | 175 | 196 | 204 | 172 | 558 | 1416 | 1389 | 1419 | 1412 | 0 | 0 | 0 | 0 | 0 |  | 1094 | 844 | 968 | 416 | 435 | 12 | 0 | 188 | 338 | 312 | 295 | 49 | 212
[6 empty] | Udział pełnych rekordów zmiennej WE/WY |  |  |  |  | 0.9574751 | 0.9574751 | 0.9149502 | 0.9049834 | 0.8491694 | 0.9315615 | 0.8378738 | 0.8139535 | 0.7056478 | 0.3156146 | 0.2744186 | 0.2724252 | 0.2664452 | 0.269103 | 0.3534884 | 0.0910299 | 0.1196013 | 0.02591362 | 0.110299 | 0.1162791 | 0.1302326 | 0.1355482 | 0.1142857 | 0.3707641 | 0.9408638 | 0.9229236 | 0.9428571 | 0.938206 | 0 | 0 | 0 | 0 | 0 |  | 0.7269103 | 0.5607973 | 0.6431894 | 0.276412 | 0.2890365 | 0.007973422 | 0 | 0.1249169 | 0.2245847 | 0.207309 | 0.1960133 | 0.03255814 | 0.1408638
[6 empty] | Wartość średnia zmiennej WE/WY |  |  |  |  | 3.562797 | 2.57716 | 0.01250821 | 0.03331116 | 0.05273552 | 0.2609251 | 0.7435393 | 0.5119673 | 0.1418923 | 0.02971789 | 0.02676029 | 0.001518537 | 0.0003291771 | 0.001106173 | 191.6976 | 10.09759 | 27.51839 | 5 | 89.76928 | 77.18914 | 22.1852 | 612.8066 | 7.910523 | 26.16093 | 898.4082 | 96.69618 | 339.7393 | 108.8591 | [6 empty] | 1095.3 | 841.6057 | 6.518512 | 333.0685 | 38.26487 | 57.83333 | #DIV/0! | 334.5691 | 70.10257 | 10.60096 | 25.43227 | 12.71843 | 21.30127
[6 empty] | Wartość maksymalna zmiennej WE/WY |  |  |  |  | 3.97 | 3.58 | 0.09 | 0.34 | 0.75 | 1.23 | 5 | 1.6 | 0.63 | 0.3 | 4.88 | 0.13 | 0.12 | 0.18 | 2170 | 13 | 70 | 6 | 100 | 100 | 88 | 890 | 27.7 | 75 | 1050 | 300 | 454 | 480 | [6 empty] | 2000 | 1630 | 33 | 534 | 58 | 67 | 0 | 632 | 157 | 136.2 | 83 | 64 | 52
[6 empty] | Wartość minimalna zmiennej WE/WY |  |  |  |  | 3 | 1.06 | 0 | 0 | 0 | 0 | 0 | 0 | 0 | 0 | 0 | 0 | 0 | 0 | 37 | 7.6 | 12 | 4 | 60 | 11 | 9 | 370 | 2.81 | 2 | 780 | 1 | 200 | 0 | [6 empty] | 0 | 0 | 0 | 218 | 22.8 | 48 | 0 | 0 | 2.67 | -100 | 0 | 0 | 0
[10 empty] | Kto był autorem badania | Procentowa zawartość węgla | Procentowa zawartość krzemu, trzy razy slabsze dzialanie niz węgla | Siarka, szkodnik. Wiąże szlachetny magnez. Chcemy miec jej jak najmniej, poniżej 0.02 jest dobrze. 0.01 jest wspaniale, a 0.03 jest akceptowalne. | Fosfor, szkodnik. Powoduje nadmierną kruchość. | Magnez, od 0.035 do 0.045, w celu uzyskania kulek grafitowych. | Mangan, zazwyczaj dodaje się w dwóch wersjach. Mało 0.25 lub duzo 0.4 lub więcej. Może byc dodawany specjalnie do wytopu. | Nikiel oraz następne pierwiastki (metale ziem rzadkich) są wprowadzane celowo i nie występują naturalnie. Dodaje się je, aby uzyskać porządane własności. Puste mozemy zamienic na zero. | Miedź, podobnie jak nikiel, dodajemy do 1%, choc moze być tego więcej intencjonalnie. Ma podobne działanie do niklu. |  | Chrom, dodawany w ilościach śladowych. | Glin, wyższe ilości są dodawane tylko w celach eksperymentalnych. | Cyna, działa bardzo podobnie do miedzi, ale potrzeba jej o rząd jednostek mniej. Zwiększa twardość stopu. | Bor, do kosza. Tylko w celach eksperymentalnych. | To też do śmieci. | Parametry zaobserwowanego grafitu. Liczba kuleczek na milimetr kwadratowy. Im drobiej, tym lepiej. |  | Zmierzone pod mikroskopem. | Zmierzone wzorcem. Można uzupełnić na podstawie poprzedniej kolumny. | Na ile udalo nam sie uzyskać kulkę? Czy odpowiednio dobrze zasililiśmy magnezem, czy jednak śmieci w stopie zepsuły nam kuleczkowanie? Powinno być powyżej 85% | Obie struktury występują w lanym żeliwie. Traktujemy je razem i mają się sumować do 100%, więc jak są puste, to mozemy uzupełnić formułą. Gdy obie wartości w danych źródłowych nie sumują sie do 100%, to podnosimy do 100%, bo niektórzy wliczaja jeszcze procentowy udział grafitu. |  | Wytrzymałość w stanie lanym. To może mieć całkiem dobry wpływ na predykcję tego parametru po odlaniu stopu. | Wydłużenie w stanie lanym. To podobnie, jak poprzednie. Można spróbować zbudować podmodel na podstawie samych danych chemicznych i prognozować te wartości. Do zasilenia dodatkowymi danymi. Napisać do Kochańskiego po dane. | Wielkość próbki. Do kosza. | Temperatura obróbki odlewu. Do zniszczenia struktury ferrytyczno-perlitycznej potrzeba okolo 900°C, no chyba że dodamy krzem, to wtedy 920°C. | Do przebudowy potrzeba odpowiedniego czasu. | Temperatura hartowania. Jezeli schodzimy w okolice 200°C, to dostajemy wysoką wytrzymałość, ale niskie wydłużenie i udarność. | [7 empty] | Twardość, granica wytrzymałości. Mocno skorelowane z następną kolumną. | Umowma granica wytrzymałości, mozna wyliczyć z poprzedniej kolumny. | Wydłużenie | Wybrać twardość i wyliczyc jedną kolumnę na podstawie pozostałych. |  |  |  |  | Jest zależna od tego, w jakiej temperaturze wykonujemy pomiar. Niższa temperatura da większą kruchość (niższa udarność) | Jeżeli stopnie nie ma, to pewnie byla standardowa.
[10 empty] | Nr źródła | C [%] | Si [%] | S [%] | P [%] | Mg [%] | Mn [%] | Ni [%] | Cu [%] | Mo [%] | Cr [%] | Al [%] | Sn [%] | B [%] | V [%] | Wydzielenia grafitu [mm-2] | Udział wydzieleń grafitu [%] | Średnica sferoidów [μm] | Wielkość sferoidów | Nodularity [%] | Udział perlitu [%] | Udział ferrytu [%] | Rm [MPa] (as cast) | A5 [%] (as cast) | Minimalna grubość ścianki [mm] | Temperatura austenityzacji [˚C] | Czas austenityzacji [min.] | Temperatura przemiany izotermicznej [˚C] | Czas przemiany izotermicznej [min.] | Kolumna1 | Kolumna2 | Kolumna3 | Kolumna4 | Kolumna5 |  | Rm [MPa] | R0,2 [MPa] | A5 [%] | Twardość Brinella [HB] | Twardość Rockwella [HRC] | Twardość Rockwella [HRA] | Twardość Rockwella [HRB] | Twardość Vickersa [HV] | Udarność Charpy [J] | Temperatura pomiaru udarności [˚C] | Udział austenitu % | Martensite volume fraction Xα' | Retained austenite volume fraction XγR
[10 empty] | 1 | 3.4 | 2.41 | 0.017 | 0.015 | 0.064 | 0.15 | 0.001 | 0 | 0.001 | [10 empty] | 80 |  |  |  | 25.4 | 927 | 120 | 400 | 120 | [6 empty] | 585 | 480 | [8 empty] | 28.7
[10 empty] | 1 | 3.4 | 2.41 | 0.017 | 0.015 | 0.064 | 0.15 | 0.001 | 0 | 0.001 | [10 empty] | 80 |  |  |  | 25.4 | 927 | 120 | 385 | 120 | [6 empty] | 701 | 636 | [8 empty] | 37.5
[10 empty] | 1 | 3.4 | 2.41 | 0.017 | 0.015 | 0.064 | 0.15 | 0.001 | 0 | 0.001 | [10 empty] | 80 |  |  |  | 25.4 | 927 | 120 | 371 | 120 | [6 empty] | 1062 | 861 | 10.5 | [7 empty] | 32
[10 empty] | 1 | 3.4 | 2.41 | 0.017 | 0.015 | 0.064 | 0.15 | 0.001 | 0 | 0.001 | [10 empty] | 80 |  |  |  | 25.4 | 927 | 120 | 357 | 120 | [6 empty] | 1105 | 946 | 9.6 | [7 empty] | 28.5
[10 empty] | 1 | 3.4 | 2.41 | 0.017 | 0.015 | 0.064 | 0.15 | 0.001 | 0 | 0.001 | [10 empty] | 80 |  |  |  | 25.4 | 927 | 120 | 343 | 120 | [6 empty] | 1185 | 989 | [8 empty] | 26.2
[10 empty] | 1 | 3.4 | 2.41 | 0.017 | 0.015 | 0.064 | 0.15 | 0.001 | 0 | 0.001 | [10 empty] | 80 |  |  |  | 25.4 | 927 | 120 | 330 | 120 | [6 empty] | 1277 | 1081 | [8 empty] | 17.5
[10 empty] | 1 | 3.4 | 2.41 | 0.017 | 0.015 | 0.064 | 0.15 | 0.001 | 0 | 0.001 | [10 empty] | 80 |  |  |  | 25.4 | 927 | 120 | 323 | 120 | [8 empty] | 4
[10 empty] | 1 | 3.4 | 2.41 | 0.017 | 0.015 | 0.064 | 0.15 | 0.001 | 0 | 0.001 | [10 empty] | 80 |  |  |  | 25.4 | 927 | 120 | 316 | 120 | [6 empty] | 1326 | 1154 | [8 empty] | 14.5
[10 empty] | 1 | 3.4 | 2.41 | 0.017 | 0.015 | 0.064 | 0.15 | 0.001 | 0 | 0.001 | [10 empty] | 80 |  |  |  | 25.4 | 927 | 120 | 301 | 120 | [8 empty] | 3.4 | [7 empty] | 14.5
[10 empty] | 1 | 3.4 | 2.41 | 0.017 | 0.015 | 0.064 | 0.15 | 0.001 | 0 | 0.001 | [10 empty] | 80 |  |  |  | 25.4 | 927 | 120 | 288 | 120 | [6 empty] | 1470 | 1302 | 3.1 | [7 empty] | 14
[10 empty] | 1 | 3.4 | 2.41 | 0.017 | 0.015 | 0.064 | 0.15 | 0.001 | 0 | 0.001 | [10 empty] | 80 |  |  |  | 25.4 | 927 | 120 | 273 | 120 | [6 empty] | 1522 | 1373 | [8 empty] | 12
[10 empty] | 1 | 3.4 | 2.41 | 0.017 | 0.015 | 0.064 | 0.15 | 0.001 | 0 | 0.001 | [10 empty] | 80 |  |  |  | 25.4 | 927 | 120 | 260 | 120 | [6 empty] | 1528 | 1410 | 1.9 | [7 empty] | 12
[10 empty] | 2 | 3.5 | 2.6 | 0.005 |  |  | 0.25 | 0 | 0.96 | 0.21 | [10 empty] | 100 |  | 649 | 4 | 25 | 900 | 180 | 355 | 240 | [6 empty] | 1039 |  | 14.5
[10 empty] | 2 | 3.42 | 2.73 | 0.006 |  |  | 0.25 | 0 | 0.98 | 0.2 | [10 empty] | 100 |  |  |  | 25 | 845 | 180 | 370 | 240 | [6 empty] | 874 | 637 | 6.3
[10 empty] | 2 | 3.5 | 2.6 | 0.005 |  |  | 0.25 | 0 | 0.96 | 0.21 | [10 empty] | 100 |  | 649 | 4 | 25 | 900 | 180 | 355 | 180 | [6 empty] | 1117 |  | 9.8
[10 empty] | 2 | 3.5 | 2.6 | 0.005 |  |  | 0.25 | 0 | 0.96 | 0.21 | [10 empty] | 100 |  | 649 | 4 | 25 | 900 | 180 | 355 | 120 | [6 empty] | 1078 |  | 10
[10 empty] | 2 | 3.42 | 2.73 | 0.006 |  |  | 0.25 | 0 | 0.98 | 0.2 | [10 empty] | 100 |  |  |  | 25 | 845 | 180 | 370 | 120 | [6 empty] | 862 | 634 | 5.5
[10 empty] | 2 | 3.5 | 2.6 | 0.005 |  |  | 0.25 | 0 | 0.96 | 0.21 | [10 empty] | 100 |  | 649 | 4 | 25 | 900 | 180 | 355 | 90 | [6 empty] | 1000 | 660 | 11.4
[10 empty] | 2 | 3.42 | 2.73 | 0.006 |  |  | 0.25 | 0 | 0.98 | 0.2 | [10 empty] | 100 |  |  |  | 25 | 845 | 180 | 370 | 90 | [6 empty] | 905 | 645 | 8
[10 empty] | 2 | 3.5 | 2.6 | 0.005 |  |  | 0.25 | 0 | 0.96 | 0.21 | [10 empty] | 100 |  | 649 | 4 | 25 | 900 | 180 | 355 | 75 | [6 empty] | 1032 | 681 | 8.6
[10 empty] | 2 | 3.5 | 2.6 | 0.005 |  |  | 0.25 | 0 | 0.96 | 0.21 | [10 empty] | 100 |  | 649 | 4 | 25 | 900 | 180 | 355 | 60 | [6 empty] | 996 | 669 | 8.5
[10 empty] | 2 | 3.42 | 2.73 | 0.006 |  |  | 0.25 | 0 | 0.98 | 0.2 | [10 empty] | 100 |  |  |  | 25 | 845 | 180 | 370 | 60 | [6 empty] | 916 | 640 | 9.2
[10 empty] | 2 | 3.5 | 2.6 | 0.005 |  |  | 0.25 | 0 | 0.96 | 0.21 | [10 empty] | 100 |  | 649 | 4 | 25 | 900 | 180 | 355 | 45 | [6 empty] | 1099 |  | 9.7
[10 empty] | 2 | 3.42 | 2.73 | 0.006 |  |  | 0.25 | 0 | 0.98 | 0.2 | [10 empty] | 100 |  |  |  | 25 | 845 | 180 | 370 | 45 | [6 empty] | 852 | 587 | 7.3
[10 empty] | 2 | 3.5 | 2.6 | 0.005 |  |  | 0.25 | 0 | 0.96 | 0.21 | [10 empty] | 100 |  | 649 | 4 | 25 | 900 | 180 | 355 | 30 | [6 empty] | 1063 |  | 5.9
[10 empty] | 2 | 3.42 | 2.73 | 0.006 |  |  | 0.25 | 0 | 0.98 | 0.2 | [10 empty] | 100 |  |  |  | 25 | 845 | 180 | 370 | 30 | [6 empty] | 878 | 585 | 7.7
[10 empty] | 2 | 3.42 | 2.73 | 0.006 |  |  | 0.25 | 0 | 0.98 | 0.2 | [10 empty] | 100 |  |  |  | 25 | 845 | 180 | 370 | 15 | [6 empty] | 905 | 601 | 6.8
[10 empty] | 3 | 3.72 | 2.59 | 0.007 | 0.036 | 0.065 | 0.25 | 0.01 | 0.8 | 0 | [14 empty] | 8 | 900 | 60 | 275 | 120 | [6 empty] | 1208 | 935 | 1.1 |  | 41.2
[10 empty] | 3 | 3.72 | 2.59 | 0.007 | 0.036 | 0.065 | 0.25 | 0.01 | 0.8 | 0 | [14 empty] | 8 | 900 | 60 | 275 | 120 | [6 empty] | 1299 | 948 | 1.3 |  | 41.2
[10 empty] | 3 | 3.72 | 2.59 | 0.007 | 0.036 | 0.065 | 0.25 | 0.01 | 0.8 | 0 | [14 empty] | 8 | 900 | 60 | 275 | 120 | [6 empty] | 1078 | 779 | 2.9 |  | 41.2
[10 empty] | 3 | 3.72 | 2.59 | 0.007 | 0.036 | 0.065 | 0.25 | 0.01 | 0.8 | 0 | [14 empty] | 8 | 900 | 60 | 275 | 75 | [6 empty] | 1429 | 1139 | 1.4 |  | 47.2
[10 empty] | 3 | 3.72 | 2.59 | 0.007 | 0.036 | 0.065 | 0.25 | 0.01 | 0.8 | 0 | [14 empty] | 8 | 900 | 60 | 275 | 75 | [6 empty] | 1532 | 1195 | 1.1 |  | 47.2
[10 empty] | 3 | 3.72 | 2.59 | 0.007 | 0.036 | 0.065 | 0.25 | 0.01 | 0.8 | 0 | [14 empty] | 8 | 900 | 60 | 275 | 75 | [6 empty] | 1455 | 1078 | 1.1 |  | 47.2
[10 empty] | 3 | 3.72 | 2.59 | 0.007 | 0.036 | 0.065 | 0.25 | 0.01 | 0.8 | 0 | [14 empty] | 8 | 900 | 60 | 350 | 60 | [6 empty] | 922 | 753 | 7.1 |  | 28.4
[10 empty] | 3 | 3.72 | 2.59 | 0.007 | 0.036 | 0.065 | 0.25 | 0.01 | 0.8 | 0 | [14 empty] | 8 | 900 | 60 | 350 | 60 | [6 empty] | 1013 | 714 | 7.7 |  | 28.4
[10 empty] | 3 | 3.72 | 2.59 | 0.007 | 0.036 | 0.065 | 0.25 | 0.01 | 0.8 | 0 | [14 empty] | 8 | 900 | 60 | 350 | 60 | [6 empty] | 987 | 649 | 8 |  | 28.4
[10 empty] | 3 | 3.72 | 2.59 | 0.007 | 0.036 | 0.065 | 0.25 | 0.01 | 0.8 | 0 | [14 empty] | 8 | 900 | 60 | 350 | 30 | [6 empty] | 1117 | 740 | 6.3 |  | 28.4
[10 empty] | 3 | 3.72 | 2.59 | 0.007 | 0.036 | 0.065 | 0.25 | 0.01 | 0.8 | 0 | [14 empty] | 8 | 900 | 60 | 350 | 30 | [6 empty] | 1052 | 714 | 3.7 |  | 28.4
[10 empty] | 3 | 3.72 | 2.59 | 0.007 | 0.036 | 0.065 | 0.25 | 0.01 | 0.8 | 0 | [14 empty] | 8 | 900 | 60 | 350 | 30 | [6 empty] | 1130 | 779 | 7.4 |  | 28.4
[10 empty] | 3 | 3.72 | 2.59 | 0.007 | 0.036 | 0.065 | 0.25 | 0.01 | 0.8 | 0 | [14 empty] | 8 | 900 | 60 | 350 | 10 | [6 empty] | 1169 | 662 | 5.7 |  | 36.6
[10 empty] | 3 | 3.72 | 2.59 | 0.007 | 0.036 | 0.065 | 0.25 | 0.01 | 0.8 | 0 | [14 empty] | 8 | 900 | 60 | 350 | 10 | [6 empty] | 1182 | 701 | 4.6 |  | 36.6
[10 empty] | 3 | 3.72 | 2.59 | 0.007 | 0.036 | 0.065 | 0.25 | 0.01 | 0.8 | 0 | [14 empty] | 8 | 900 | 60 | 350 | 10 | [6 empty] | 1143 | 792 | 3.7 |  | 36.6
[10 empty] | 4 | 3.53 | 2.27 | 0.009 | 0.026 | 0.04 | 0.22 | 0.45 | 0.43 | 0.17 | 0 | 0 | 0 | 0 | 0 | 100 | [5 empty] | 10 |  |  | 25 | 900 | 90 | 360 | 180 | [9 empty] | 332 | [8 empty] | 23.7
[10 empty] | 4 | 3.53 | 2.27 | 0.009 | 0.026 | 0.04 | 0.22 | 0.45 | 0.43 | 0.17 | 0 | 0 | 0 | 0 | 0 | 85 | [5 empty] | 10 |  |  | 25 | 900 | 90 | 360 | 180 | [9 empty] | 330 | [8 empty] | 23.8
[10 empty] | 4 | 3.53 | 2.27 | 0.009 | 0.026 | 0.04 | 0.22 | 0.45 | 0.43 | 0.17 | 0 | 0 | 0 | 0 | 0 | 60 | [5 empty] | 15 |  |  | 25 | 900 | 90 | 360 | 180 | [9 empty] | 312 | [8 empty] | 27.7
[10 empty] | 4 | 3.53 | 2.27 | 0.009 | 0.026 | 0.04 | 0.22 | 0.45 | 0.43 | 0.17 | 0 | 0 | 0 | 0 | 0 | 55 | [5 empty] | 15 |  |  | 25 | 900 | 90 | 360 | 180 | [9 empty] | 309 | [8 empty] | 27.3
[10 empty] | 4 | 3.53 | 2.27 | 0.009 | 0.026 | 0.04 | 0.22 | 0.45 | 0.43 | 0.17 | 0 | 0 | 0 | 0 | 0 | 100 | [5 empty] | 10 |  |  | 25 | 900 | 90 | 300 | 180 | [9 empty] | 426 | [8 empty] | 8.1
[10 empty] | 4 | 3.53 | 2.27 | 0.009 | 0.026 | 0.04 | 0.22 | 0.45 | 0.43 | 0.17 | 0 | 0 | 0 | 0 | 0 | 85 | [5 empty] | 10 |  |  | 25 | 900 | 90 | 300 | 180 | [9 empty] | 406 | [8 empty] | 17.2
[10 empty] | 4 | 3.53 | 2.27 | 0.009 | 0.026 | 0.04 | 0.22 | 0.45 | 0.43 | 0.17 | 0 | 0 | 0 | 0 | 0 | 60 | [5 empty] | 15 |  |  | 25 | 900 | 90 | 300 | 180 | [9 empty] | 406 | [8 empty] | 11.6
[10 empty] | 4 | 3.53 | 2.27 | 0.009 | 0.026 | 0.04 | 0.22 | 0.45 | 0.43 | 0.17 | 0 | 0 | 0 | 0 | 0 | 55 | [5 empty] | 15 |  |  | 25 | 900 | 90 | 300 | 180 | [9 empty] | 415 | [8 empty] | 11.3
[10 empty] | 4 | 3.53 | 2.27 | 0.009 | 0.026 | 0.04 | 0.22 | 0.45 | 0.43 | 0.17 | 0 | 0 | 0 | 0 | 0 | 100 | [5 empty] | 10 |  |  | 25 | 900 | 90 | 360 | 120 | [9 empty] | 332 | [8 empty] | 27.4
[10 empty] | 4 | 3.53 | 2.27 | 0.009 | 0.026 | 0.04 | 0.22 | 0.45 | 0.43 | 0.17 | 0 | 0 | 0 | 0 | 0 | 85 | [5 empty] | 10 |  |  | 25 | 900 | 90 | 360 | 120 | [9 empty] | 331 | [8 empty] | 27.6
[10 empty] | 4 | 3.53 | 2.27 | 0.009 | 0.026 | 0.04 | 0.22 | 0.45 | 0.43 | 0.17 | 0 | 0 | 0 | 0 | 0 | 60 | [5 empty] | 15 |  |  | 25 | 900 | 90 | 360 | 120 | [9 empty] | 318 | [8 empty] | 26.5
[10 empty] | 4 | 3.53 | 2.27 | 0.009 | 0.026 | 0.04 | 0.22 | 0.45 | 0.43 | 0.17 | 0 | 0 | 0 | 0 | 0 | 55 | [5 empty] | 15 |  |  | 25 | 900 | 90 | 360 | 120 | [9 empty] | 327 | [8 empty] | 26.7
[10 empty] | 4 | 3.53 | 2.27 | 0.009 | 0.026 | 0.04 | 0.22 | 0.45 | 0.43 | 0.17 | 0 | 0 | 0 | 0 | 0 | 100 | [5 empty] | 10 |  |  | 25 | 900 | 90 | 300 | 120 | [9 empty] | 406 | [8 empty] | 14.2
[10 empty] | 4 | 3.53 | 2.27 | 0.009 | 0.026 | 0.04 | 0.22 | 0.45 | 0.43 | 0.17 | 0 | 0 | 0 | 0 | 0 | 85 | [5 empty] | 10 |  |  | 25 | 900 | 90 | 300 | 120 | [9 empty] | 391 | [8 empty] | 15.3
[10 empty] | 4 | 3.53 | 2.27 | 0.009 | 0.026 | 0.04 | 0.22 | 0.45 | 0.43 | 0.17 | 0 | 0 | 0 | 0 | 0 | 60 | [5 empty] | 15 |  |  | 25 | 900 | 90 | 300 | 120 | [9 empty] | 402 | [8 empty] | 17
[10 empty] | 4 | 3.53 | 2.27 | 0.009 | 0.026 | 0.04 | 0.22 | 0.45 | 0.43 | 0.17 | 0 | 0 | 0 | 0 | 0 | 55 | [5 empty] | 15 |  |  | 25 | 900 | 90 | 300 | 120 | [9 empty] | 393 | [8 empty] | 13.7
[10 empty] | 4 | 3.53 | 2.27 | 0.009 | 0.026 | 0.04 | 0.22 | 0.45 | 0.43 | 0.17 | 0 | 0 | 0 | 0 | 0 | 100 | [5 empty] | 10 |  |  | 25 | 900 | 90 | 360 | 60 | [9 empty] | 329 | [8 empty] | 26.5
[10 empty] | 4 | 3.53 | 2.27 | 0.009 | 0.026 | 0.04 | 0.22 | 0.45 | 0.43 | 0.17 | 0 | 0 | 0 | 0 | 0 | 85 | [5 empty] | 10 |  |  | 25 | 900 | 90 | 360 | 60 | [9 empty] | 323 | [8 empty] | 26.4
[10 empty] | 4 | 3.53 | 2.27 | 0.009 | 0.026 | 0.04 | 0.22 | 0.45 | 0.43 | 0.17 | 0 | 0 | 0 | 0 | 0 | 60 | [5 empty] | 15 |  |  | 25 | 900 | 90 | 360 | 60 | [9 empty] | 315 | [8 empty] | 24.6
[10 empty] | 4 | 3.53 | 2.27 | 0.009 | 0.026 | 0.04 | 0.22 | 0.45 | 0.43 | 0.17 | 0 | 0 | 0 | 0 | 0 | 55 | [5 empty] | 15 |  |  | 25 | 900 | 90 | 360 | 60 | [9 empty] | 312 | [8 empty] | 25.6
[10 empty] | 4 | 3.53 | 2.27 | 0.009 | 0.026 | 0.04 | 0.22 | 0.45 | 0.43 | 0.17 | 0 | 0 | 0 | 0 | 0 | 100 | [5 empty] | 10 |  |  | 25 | 900 | 90 | 300 | 60 | [9 empty] | 402 | [8 empty] | 18.6
[10 empty] | 4 | 3.53 | 2.27 | 0.009 | 0.026 | 0.04 | 0.22 | 0.45 | 0.43 | 0.17 | 0 | 0 | 0 | 0 | 0 | 85 | [5 empty] | 10 |  |  | 25 | 900 | 90 | 300 | 60 | [9 empty] | 392 | [8 empty] | 14.1
[10 empty] | 4 | 3.53 | 2.27 | 0.009 | 0.026 | 0.04 | 0.22 | 0.45 | 0.43 | 0.17 | 0 | 0 | 0 | 0 | 0 | 60 | [5 empty] | 15 |  |  | 25 | 900 | 90 | 300 | 60 | [9 empty] | 386 | [8 empty] | 18.8
[10 empty] | 4 | 3.53 | 2.27 | 0.009 | 0.026 | 0.04 | 0.22 | 0.45 | 0.43 | 0.17 | 0 | 0 | 0 | 0 | 0 | 55 | [5 empty] | 15 |  |  | 25 | 900 | 90 | 300 | 60 | [9 empty] | 380 | [8 empty] | 16.3
[10 empty] | 4 | 3.48 | 2.31 | 0.009 | 0.027 | 0.043 | 0.15 | 0.445 | 0.445 | 0.155 | 0 | 0 | 0 | 0 | 0 | 400 | [5 empty] | 30 |  |  |  | 900 | 90 | 360 | 180 | [9 empty] | 323 | [8 empty] | 20.8
[10 empty] | 4 | 3.48 | 2.31 | 0.009 | 0.027 | 0.043 | 0.15 | 0.445 | 0.445 | 0.155 | 0 | 0 | 0 | 0 | 0 | 315 | [5 empty] | 25 |  |  |  | 900 | 90 | 360 | 180 | [9 empty] | 311 | [8 empty] | 18.2
[10 empty] | 4 | 3.48 | 2.31 | 0.009 | 0.027 | 0.043 | 0.15 | 0.445 | 0.445 | 0.155 | 0 | 0 | 0 | 0 | 0 | 290 | [5 empty] | 20 |  |  |  | 900 | 90 | 360 | 180 | [9 empty] | 312 | [8 empty] | 16.7
[10 empty] | 4 | 3.48 | 2.31 | 0.009 | 0.027 | 0.043 | 0.15 | 0.445 | 0.445 | 0.155 | 0 | 0 | 0 | 0 | 0 | 110 | [5 empty] | 20 |  |  |  | 900 | 90 | 360 | 180 | [9 empty] | 298 | [8 empty] | 16.2
[10 empty] | 4 | 3.48 | 2.31 | 0.009 | 0.027 | 0.043 | 0.15 | 0.445 | 0.445 | 0.155 | 0 | 0 | 0 | 0 | 0 | 400 | [5 empty] | 30 |  |  |  | 900 | 90 | 300 | 180 | [9 empty] | 405 | [8 empty] | 8.1
[10 empty] | 4 | 3.48 | 2.31 | 0.009 | 0.027 | 0.043 | 0.15 | 0.445 | 0.445 | 0.155 | 0 | 0 | 0 | 0 | 0 | 315 | [5 empty] | 25 |  |  |  | 900 | 90 | 300 | 180 | [9 empty] | 406 | [8 empty] | 4
[10 empty] | 4 | 3.48 | 2.31 | 0.009 | 0.027 | 0.043 | 0.15 | 0.445 | 0.445 | 0.155 | 0 | 0 | 0 | 0 | 0 | 290 | [5 empty] | 20 |  |  |  | 900 | 90 | 300 | 180 | [9 empty] | 422 | [8 empty] | 7.1
[10 empty] | 4 | 3.48 | 2.31 | 0.009 | 0.027 | 0.043 | 0.15 | 0.445 | 0.445 | 0.155 | 0 | 0 | 0 | 0 | 0 | 110 | [5 empty] | 20 |  |  |  | 900 | 90 | 300 | 180 | [9 empty] | 414 | [8 empty] | 3.4
[10 empty] | 4 | 3.48 | 2.31 | 0.009 | 0.027 | 0.043 | 0.15 | 0.445 | 0.445 | 0.155 | 0 | 0 | 0 | 0 | 0 | 400 | [5 empty] | 30 |  |  |  | 900 | 90 | 360 | 120 | [9 empty] | 334 | [8 empty] | 20.6
[10 empty] | 4 | 3.48 | 2.31 | 0.009 | 0.027 | 0.043 | 0.15 | 0.445 | 0.445 | 0.155 | 0 | 0 | 0 | 0 | 0 | 315 | [5 empty] | 25 |  |  |  | 900 | 90 | 360 | 120 | [9 empty] | 325 | [8 empty] | 18.4
[10 empty] | 4 | 3.48 | 2.31 | 0.009 | 0.027 | 0.043 | 0.15 | 0.445 | 0.445 | 0.155 | 0 | 0 | 0 | 0 | 0 | 290 | [5 empty] | 20 |  |  |  | 900 | 90 | 360 | 120 | [9 empty] | 326 | [8 empty] | 18.4
[10 empty] | 4 | 3.48 | 2.31 | 0.009 | 0.027 | 0.043 | 0.15 | 0.445 | 0.445 | 0.155 | 0 | 0 | 0 | 0 | 0 | 110 | [5 empty] | 20 |  |  |  | 900 | 90 | 360 | 120 | [9 empty] | 325 | [8 empty] | 20.4
[10 empty] | 4 | 3.48 | 2.31 | 0.009 | 0.027 | 0.043 | 0.15 | 0.445 | 0.445 | 0.155 | 0 | 0 | 0 | 0 | 0 | 400 | [5 empty] | 30 |  |  |  | 900 | 90 | 300 | 120 | [9 empty] | 404 | [8 empty] | 7.8
[10 empty] | 4 | 3.48 | 2.31 | 0.009 | 0.027 | 0.043 | 0.15 | 0.445 | 0.445 | 0.155 | 0 | 0 | 0 | 0 | 0 | 315 | [5 empty] | 25 |  |  |  | 900 | 90 | 300 | 120 | [9 empty] | 380 | [8 empty] | 3.9
[10 empty] | 4 | 3.48 | 2.31 | 0.009 | 0.027 | 0.043 | 0.15 | 0.445 | 0.445 | 0.155 | 0 | 0 | 0 | 0 | 0 | 290 | [5 empty] | 20 |  |  |  | 900 | 90 | 300 | 120 | [9 empty] | 357 | [8 empty] | 4.1
[10 empty] | 4 | 3.48 | 2.31 | 0.009 | 0.027 | 0.043 | 0.15 | 0.445 | 0.445 | 0.155 | 0 | 0 | 0 | 0 | 0 | 110 | [5 empty] | 20 |  |  |  | 900 | 90 | 300 | 120 | [9 empty] | 386 | [8 empty] | 3.8
[10 empty] | 4 | 3.48 | 2.31 | 0.009 | 0.027 | 0.043 | 0.15 | 0.445 | 0.445 | 0.155 | 0 | 0 | 0 | 0 | 0 | 400 | [5 empty] | 30 |  |  |  | 900 | 90 | 360 | 60 | [9 empty] | 323 | [8 empty] | 22
[10 empty] | 4 | 3.48 | 2.31 | 0.009 | 0.027 | 0.043 | 0.15 | 0.445 | 0.445 | 0.155 | 0 | 0 | 0 | 0 | 0 | 315 | [5 empty] | 25 |  |  |  | 900 | 90 | 360 | 60 | [9 empty] | 319 | [8 empty] | 18.6
[10 empty] | 4 | 3.48 | 2.31 | 0.009 | 0.027 | 0.043 | 0.15 | 0.445 | 0.445 | 0.155 | 0 | 0 | 0 | 0 | 0 | 290 | [5 empty] | 20 |  |  |  | 900 | 90 | 360 | 60 | [9 empty] | 321 | [8 empty] | 17.7
[10 empty] | 4 | 3.48 | 2.31 | 0.009 | 0.027 | 0.043 | 0.15 | 0.445 | 0.445 | 0.155 | 0 | 0 | 0 | 0 | 0 | 110 | [5 empty] | 20 |  |  |  | 900 | 90 | 360 | 60 | [9 empty] | 319 | [8 empty] | 12.8
[10 empty] | 4 | 3.48 | 2.31 | 0.009 | 0.027 | 0.043 | 0.15 | 0.445 | 0.445 | 0.155 | 0 | 0 | 0 | 0 | 0 | 400 | [5 empty] | 30 |  |  |  | 900 | 90 | 300 | 60 | [9 empty] | 324 | [8 empty] | 5.7
[10 empty] | 4 | 3.48 | 2.31 | 0.009 | 0.027 | 0.043 | 0.15 | 0.445 | 0.445 | 0.155 | 0 | 0 | 0 | 0 | 0 | 315 | [5 empty] | 25 |  |  |  | 900 | 90 | 300 | 60 | [9 empty] | 320 | [8 empty] | 7
[10 empty] | 4 | 3.48 | 2.31 | 0.009 | 0.027 | 0.043 | 0.15 | 0.445 | 0.445 | 0.155 | 0 | 0 | 0 | 0 | 0 | 290 | [5 empty] | 20 |  |  |  | 900 | 90 | 300 | 60 | [9 empty] | 347 | [8 empty] | 4.6
[10 empty] | 4 | 3.48 | 2.31 | 0.009 | 0.027 | 0.043 | 0.15 | 0.445 | 0.445 | 0.155 | 0 | 0 | 0 | 0 | 0 | 110 | [5 empty] | 20 |  |  |  | 900 | 90 | 300 | 60 | [9 empty] | 323 | [8 empty] | 3.6
[10 empty] | 5 | 3.6 | 2.24 | 0.02 | 0.05 | 0.06 | 0.25 |  | 0.9 | [15 empty] | 8 | 850 | 120 | 350 | 40 | [6 empty] | 1125 | 806 | 6.3 | 343
[10 empty] | 5 | 3.6 | 2.24 | 0.02 | 0.05 | 0.06 | 0.25 |  | 0.9 | [15 empty] | 8 | 850 | 120 | 340 | 40 | [6 empty] | 1241 | 1004 | 5.8 | 376
[10 empty] | 5 | 3.6 | 2.24 | 0.02 | 0.05 | 0.06 | 0.25 |  | 0.9 | [15 empty] | 8 | 850 | 120 | 300 | 40 | [6 empty] | 1431 | 1199 | 2.9 | 426
[10 empty] | 5 | 3.6 | 2.24 | 0.02 | 0.05 | 0.06 | 0.25 |  | 0.9 | [15 empty] | 8 | 850 | 120 | 300 | 40 | [6 empty] | 1498 | 1206 | 2.9 | 434
[10 empty] | 6 | 3.72 | 2.51 | 0.017 | 0.021 | 0.049 | 0.15 | 0.09 | 0.05 | 0.07 | [14 empty] | 12 | 927 | 60 | 316 | 120 | [6 empty] | 1415 | 1236 | 4.1 | [7 empty] | 4.8
[10 empty] | 6 | 3.72 | 2.51 | 0.017 | 0.021 | 0.049 | 0.15 | 0.09 | 0.05 | 0.07 | [14 empty] | 12 | 871 | 60 | 371 | 40 | [6 empty] | 1084 | 850 | 8.4 | [7 empty] | 12.5
[10 empty] | 6 | 3.72 | 2.51 | 0.017 | 0.021 | 0.049 | 0.15 | 0.09 | 0.05 | 0.07 | [14 empty] | 12 | 871 | 60 | 316 | 40 | [6 empty] | 1395 | 1232 | 2.1 | [7 empty] | 5.1
[10 empty] | 6 | 3.72 | 2.51 | 0.017 | 0.021 | 0.049 | 0.15 | 0.09 | 0.05 | 0.07 | [14 empty] | 12 | 927 | 60 | 371 | 30 | [6 empty] | 1126 | 906 | 10.8 | [7 empty] | 7
[10 empty] | 6 | 3.72 | 2.51 | 0.017 | 0.021 | 0.049 | 0.15 | 0.09 | 0.05 | 0.07 | [14 empty] | 12 | 927 | 60 | 316 | 30 | [6 empty] | 1380 | 1180 | 2.8 | [7 empty] | 3.2
[10 empty] | 6 | 3.6 | 2.48 | 0.007 | 0.022 | 0.048 | 0.31 | 0.06 | 0.05 | 0.22 | [14 empty] | 12 | 927 | 60 | 371 | 40 | [6 empty] | 1084 | 895 | 6.2 | [7 empty] | 7.1
[10 empty] | 6 | 3.6 | 2.48 | 0.007 | 0.022 | 0.048 | 0.31 | 0.06 | 0.05 | 0.22 | [14 empty] | 12 | 927 | 60 | 316 | 30 | [6 empty] | 1375 | 1253 | 1.8 | [7 empty] | 2.5
[10 empty] | 6 | 3.59 | 2.49 | 0.011 | 0.025 | 0.047 | 0.15 | 0.08 | 0.05 | 0.06 | [14 empty] | 12 | 927 | 60 | 316 | 40 | [6 empty] | 1495 | 1271 | 2 | [7 empty] | 3.5
[10 empty] | 6 | 3.59 | 2.49 | 0.011 | 0.025 | 0.047 | 0.15 | 0.08 | 0.05 | 0.06 | [14 empty] | 12 | 927 | 60 | 371 | 30 | [6 empty] | 1153 | 953 | 4.9 | [7 empty] | 6.9
[10 empty] | 6 | 3.59 | 2.49 | 0.011 | 0.025 | 0.047 | 0.15 | 0.08 | 0.05 | 0.06 | [14 empty] | 12 | 871 | 60 | 371 | 25 | [6 empty] | 1026 | 781 | 9.7 | [7 empty] | 12.2
[10 empty] | 6 | 3.59 | 2.49 | 0.011 | 0.025 | 0.047 | 0.15 | 0.08 | 0.05 | 0.06 | [14 empty] | 12 | 871 | 60 | 316 | 20 | [6 empty] | 1294 | 1189 | 1.8 | [7 empty] | 4.8
[10 empty] | 6 | 3.58 | 2.33 | 0.016 | 0.024 | 0.045 | 0.3 | 0.06 | 0.05 | 0.44 | [14 empty] | 12 | 927 | 60 | 371 | 50 | [6 empty] | 1100 | 893 | 5.8 | [7 empty] | 5.4
[10 empty] | 6 | 3.58 | 2.33 | 0.016 | 0.024 | 0.045 | 0.3 | 0.06 | 0.05 | 0.44 | [14 empty] | 12 | 927 | 60 | 316 | 40 | [6 empty] | 1378 | 1255 | 1.8 | [7 empty] | 3.1
[10 empty] | 6 | 3.56 | 2.33 | 0.018 | 0.021 | 0.039 | 0.57 | 0.1 | 0.05 | 0.06 | [14 empty] | 12 | 927 | 60 | 371 | 60 | [6 empty] | 1055 | 854 | 5.5 | [7 empty] | 5.9
[10 empty] | 6 | 3.56 | 2.33 | 0.018 | 0.021 | 0.039 | 0.57 | 0.1 | 0.05 | 0.06 | [14 empty] | 12 | 927 | 60 | 316 | 60 | [6 empty] | 1403 | 1206 | 3.2 | [7 empty] | 3.8
[10 empty] | 6 | 3.56 | 2.33 | 0.018 | 0.021 | 0.039 | 0.57 | 0.1 | 0.05 | 0.06 | [14 empty] | 12 | 871 | 60 | 371 | 60 | [6 empty] | 1156 | 956 | 10.8 | [7 empty] | 11
[10 empty] | 6 | 3.69 | 2.46 | 0.01 | 0.026 | 0.036 | 0.61 | 0.56 | 0.05 | 0.21 | [14 empty] | 12 | 927 | 60 | 371 | 160 | [6 empty] | 1160 | 894 | 6.8 | [7 empty] | 7.7
[10 empty] | 6 | 3.69 | 2.46 | 0.01 | 0.026 | 0.036 | 0.61 | 0.56 | 0.05 | 0.21 | [14 empty] | 12 | 927 | 60 | 371 | 100 | [6 empty] | 1124 | 910 | 4.1 | [7 empty] | 6.4
[10 empty] | 6 | 3.69 | 2.46 | 0.01 | 0.026 | 0.036 | 0.61 | 0.56 | 0.05 | 0.21 | [14 empty] | 12 | 927 | 60 | 371 | 70 | [6 empty] | 1114 | 901 | 4.2 | [7 empty] | 5
[10 empty] | 6 | 3.69 | 2.46 | 0.01 | 0.026 | 0.036 | 0.61 | 0.56 | 0.05 | 0.21 | [14 empty] | 12 | 927 | 60 | 371 | 55 | [6 empty] | 1091 | 910 | 6.2 | [7 empty] | 6
[10 empty] | 6 | 3.69 | 2.46 | 0.01 | 0.026 | 0.036 | 0.61 | 0.56 | 0.05 | 0.21 | [14 empty] | 12 | 927 | 60 | 371 | 40 | [6 empty] | 1013 | 832 | 2.5 | [7 empty] | 2.6
[10 empty] | 6 | 3.69 | 2.46 | 0.01 | 0.026 | 0.036 | 0.61 | 0.56 | 0.05 | 0.21 | [14 empty] | 12 | 927 | 60 | 316 | 40 | [6 empty] | 1372 | 1110 | 3 | [7 empty] | 3.2
[10 empty] | 7 | 3.58 | 1.95 | 0.01 | 0.02 | 0.046 | 0.18 | 0.38 | 1.08 | 0.18 | [5 empty] | 250 |  |  | 6 | 100 |  |  |  |  | 10 | 920 | 60 | 280 | 120 | [6 empty] | 1597 | 1250 | 3.2 |  | 50 |  |  |  | 6
[10 empty] | 7 | 3.58 | 1.95 | 0.01 | 0.02 | 0.046 | 0.18 | 0.38 | 1.08 | 0.18 | [5 empty] | 250 |  |  | 6 | 100 |  |  |  |  | 10 | 900 | 60 | 360 | 90 | [6 empty] | 1113 | 850 | 11.9 |  | 39 |  |  |  | 9
[10 empty] | 7 | 3.4 | 2.77 | 0.01 | 0.01 | 0.04 | 0.45 | 1.43 | 1.17 | 0.18 | [5 empty] | 137 |  |  | 5 | 80 |  |  |  |  | 10 | 920 | 60 | 280 | 120 | [6 empty] | 1450 | 1120 | 4.8 |  | 47 |  |  |  | 6
[10 empty] | 7 | 3.4 | 2.77 | 0.01 | 0.01 | 0.04 | 0.45 | 1.43 | 1.17 | 0.18 | [5 empty] | 137 |  |  | 5 | 80 |  |  |  |  | 10 | 900 | 60 | 360 | 90 | [6 empty] | 1133 | 890 | 12.5 |  | 38 |  |  |  | 8
[10 empty] | 8 | 3.65 | 2.25 | 0.015 | 0.045 | 0.045 | 0.018 | 1.5 | 0.8 | 0.2 | [14 empty] | 25 | 900 | 120 | 360 | 120 | [6 empty] | 870 | 709 | 6.3 | 306 | 28.5
[10 empty] | 8 | 3.65 | 2.25 | 0.015 | 0.045 | 0.045 | 0.018 | 1.5 | 0.8 | 0.2 | [14 empty] | 25 | 900 | 120 | 360 | 120 | [6 empty] | 789 | 657 | 3.5 | 298 | 27
[10 empty] | 8 | 3.65 | 2.25 | 0.015 | 0.045 | 0.045 | 0.018 | 1.5 | 0.8 | 0.2 | [14 empty] | 25 | 900 | 120 | 360 | 120 | [6 empty] | 765 | 654 | 2.8 | 295 | 27
[10 empty] | 8 | 3.65 | 2.25 | 0.015 | 0.045 | 0.045 | 0.018 | 1.5 | 0.8 | 0.2 | [14 empty] | 25 | 900 | 120 | 360 | 120 | [6 empty] | 790 | 660 | 2.5 | 298 | 26
[10 empty] | 8 | 3.65 | 2.25 | 0.015 | 0.045 | 0.045 | 0.018 | 1.5 | 0.8 | 0.2 | [14 empty] | 25 | 900 | 120 | 300 | 120 | [6 empty] | 1024 | 946 | 0.5 | 409 | 38.5
[10 empty] | 8 | 3.65 | 2.25 | 0.015 | 0.045 | 0.045 | 0.018 | 1.5 | 0.8 | 0.2 | [14 empty] | 25 | 900 | 120 | 300 | 120 | [6 empty] | 956 | 946 | 0.3 | 388 | 38.5
[10 empty] | 8 | 3.65 | 2.25 | 0.015 | 0.045 | 0.045 | 0.018 | 1.5 | 0.8 | 0.2 | [14 empty] | 25 | 900 | 120 | 300 | 120 | [6 empty] | 904 | 860 | 0.6 | 396 | 40
[10 empty] | 8 | 3.65 | 2.25 | 0.015 | 0.045 | 0.045 | 0.018 | 1.5 | 0.8 | 0.2 | [14 empty] | 25 | 900 | 120 | 260 | 120 | [6 empty] | 1390 | 1211 | 0.9 | 470 | 46.5
[10 empty] | 8 | 3.65 | 2.25 | 0.015 | 0.045 | 0.045 | 0.018 | 1.5 | 0.8 | 0.2 | [14 empty] | 25 | 900 | 120 | 260 | 120 | [6 empty] | 1332 | 1197 | 0.6 | 463 | 46.5
[10 empty] | 8 | 3.65 | 2.25 | 0.015 | 0.045 | 0.045 | 0.018 | 1.5 | 0.8 | 0.2 | [14 empty] | 25 | 900 | 120 | 260 | 120 | [6 empty] | 1358 | 1211 | 0.7 | 477 | 47
[10 empty] | 8 | 3.65 | 2.25 | 0.015 | 0.045 | 0.045 | 0.018 | 1.5 | 0.8 | 0.2 | [14 empty] | 25 | 900 | 120 | 360 | 90 | [6 empty] | 883 | 777 | 6.3 | 309 | 29
[10 empty] | 8 | 3.65 | 2.25 | 0.015 | 0.045 | 0.045 | 0.018 | 1.5 | 0.8 | 0.2 | [14 empty] | 25 | 900 | 120 | 360 | 90 | [6 empty] | 909 | 662 | 5.1 | 309 | 28
[10 empty] | 8 | 3.65 | 2.25 | 0.015 | 0.045 | 0.045 | 0.018 | 1.5 | 0.8 | 0.2 | [14 empty] | 25 | 900 | 120 | 300 | 90 | [6 empty] | 1195 | 922 | 4.9 | 378 | 38
[10 empty] | 8 | 3.65 | 2.25 | 0.015 | 0.045 | 0.045 | 0.018 | 1.5 | 0.8 | 0.2 | [14 empty] | 25 | 900 | 120 | 300 | 90 | [6 empty] | 1182 | 876 | 4.3 | 378 | 38.5
[10 empty] | 8 | 3.65 | 2.25 | 0.015 | 0.045 | 0.045 | 0.018 | 1.5 | 0.8 | 0.2 | [14 empty] | 25 | 900 | 120 | 300 | 90 | [6 empty] | 1195 | 903 | 4.9 | 388 | 38
[10 empty] | 8 | 3.65 | 2.25 | 0.015 | 0.045 | 0.045 | 0.018 | 1.5 | 0.8 | 0.2 | [14 empty] | 25 | 900 | 120 | 260 | 90 | [6 empty] | 1312 | 844 | 3.7 | 404 | 41
[10 empty] | 8 | 3.65 | 2.25 | 0.015 | 0.045 | 0.045 | 0.018 | 1.5 | 0.8 | 0.2 | [14 empty] | 25 | 900 | 120 | 260 | 90 | [6 empty] | 1299 | 828 | 3.1 | 415 | 40.5
[10 empty] | 8 | 3.65 | 2.25 | 0.015 | 0.045 | 0.045 | 0.018 | 1.5 | 0.8 | 0.2 | [14 empty] | 25 | 900 | 120 | 260 | 90 | [6 empty] | 1247 | 909 | 3.4 | 415 | 40.5
[10 empty] | 9 | 3.68 | 2.52 | 0.01 | 0.03 | 0.02 | 0.29 | 1.36 | 0 | 0 | 0 | 0 | 0 | 0 | 0 | [10 empty] | 900 | 60 | 400 | 50 | [10 empty] | 32.2 |  |  |  | 14.4 | 21
[10 empty] | 9 | 3.56 | 2.46 | 0.01 | 0.03 | 0.03 | 0.24 | 0 | 0.86 | 0 | 0 | 0 | 0 | 0 | 0 | [10 empty] | 900 | 60 | 400 | 50 | [10 empty] | 32.3 |  |  |  | 15.5 | 21
[10 empty] | 9 | 3.73 | 2.46 | 0.01 | 0.03 | 0.04 | 0.47 | 0 | 0 | 0 | 0 | 0 | 0 | 0 | 0 | [10 empty] | 900 | 60 | 400 | 50 | [10 empty] | 31.5 |  |  |  | 15.7 | 21
[10 empty] | 9 | 3.53 | 2.53 | 0.02 | 0.04 | 0.03 | 0.25 | 0 | 0 | 0.35 | 0 | 0 | 0 | 0 | 0 | [10 empty] | 900 | 60 | 400 | 50 | [10 empty] | 33.3 |  |  |  | 12 | 21
[10 empty] | 10 | 3.39 | 2.56 | 0.012 | 0.015 | 0.04 | 0.37 | 0 | 0.29 | 0.25 | [5 empty] | 104 | 12 |  |  | 70.3 | 40.9 | 59.1 |  |  | 10 | 870 | 120 | 375 | 120 | [6 empty] | 1000 | 730 | 9 |  |  |  |  | 309 | 140
[10 empty] | 10 | 3.52 | 2.64 | 0.013 | 0.007 | 0.04 | 0.67 | 0 | 0.25 | 0.25 | [5 empty] | 102 | 12 |  |  | 67.2 | 54.5 | 45.5 |  |  | 10 | 870 | 120 | 375 | 120 | [6 empty] | 960 | 780 | 9.4 |  |  |  |  | 325 | 76
[10 empty] | 10 | 3.48 | 2.51 | 0.012 | 0.016 | 0.04 | 0.56 | 0 | 0.31 | 0.15 | [5 empty] | 130 | 12 |  |  | 71.9 | 51 | 49 |  |  | 10 | 870 | 120 | 375 | 120 | [6 empty] | 1154 | 896 | 9.6 |  |  |  |  | 320 | 129
[10 empty] | 10 | 3.5 | 2.32 | 0.015 | 0.018 | 0.04 | 0.59 | 0 | 0.29 | 0.33 | [5 empty] | 230 | 12 |  |  | 83.3 | 18.2 | 81.8 |  |  | 10 | 870 | 120 | 375 | 120 | [6 empty] | 1161 | 850 | 12 |  |  |  |  | 321 | 131
[10 empty] | 11 | 3.6 | 2.4 | 0.01 | 0.08 | 0.06 | 0.2 | 1.5 | 0.8 | 0.2 | [15 empty] | 950 |  | 360 | 90 | [6 empty] | 844 | 769 | 1.7 |  | 26 |  |  |  | 44.1
[10 empty] | 11 | 3.6 | 2.4 | 0.01 | 0.08 | 0.06 | 0.2 | 1.5 | 0.8 | 0.2 | [15 empty] | 950 |  | 300 | 90 | [6 empty] | 1026 | 800 | 4.3 |  | 40 |  |  |  | 25.5
[10 empty] | 11 | 3.6 | 2.4 | 0.01 | 0.08 | 0.06 | 0.2 | 1.5 | 0.8 | 0.2 | [15 empty] | 950 |  | 260 | 90 | [6 empty] | 1104 | 857 | 2.6 |  | 47 |  |  |  | 18.6
[10 empty] | 12 | 3.91 | 2.17 | 0.02 | 0.06 | 0.035 | 0.35 | 0 | 0.58 | 0.11 | [15 empty] | 900 | 120 | 325 | 360 | [6 empty] | 1352 |  | 1.1 |  | 45.7
[10 empty] | 12 | 3.91 | 2.17 | 0.02 | 0.06 | 0.035 | 0.35 | 0 | 0.58 | 0.11 | [15 empty] | 900 | 120 | 325 | 360 | [10 empty] | 45.7
[10 empty] | 12 | 3.91 | 2.17 | 0.02 | 0.06 | 0.035 | 0.35 | 0 | 0.58 | 0.11 | [15 empty] | 900 | 120 | 325 | 360 | [10 empty] | 45.7
[10 empty] | 12 | 3.91 | 2.17 | 0.02 | 0.06 | 0.035 | 0.35 | 0 | 0.58 | 0.11 | [15 empty] | 900 | 120 | 360 | 240 | [6 empty] | 936 |  | 4.7 |  | 34.1
[10 empty] | 12 | 3.91 | 2.17 | 0.02 | 0.06 | 0.035 | 0.35 | 0 | 0.58 | 0.11 | [15 empty] | 900 | 120 | 360 | 240 | [6 empty] | 929 |  |  |  | 34.1
[10 empty] | 12 | 3.91 | 2.17 | 0.02 | 0.06 | 0.035 | 0.35 | 0 | 0.58 | 0.11 | [15 empty] | 900 | 120 | 360 | 240 | [6 empty] | 968 |  |  |  | 34.1
[10 empty] | 12 | 3.91 | 2.17 | 0.02 | 0.06 | 0.035 | 0.35 | 0 | 0.58 | 0.11 | [15 empty] | 900 | 120 | 325 | 240 | [6 empty] | 1313 |  |  |  | 44.8
[10 empty] | 12 | 3.91 | 2.17 | 0.02 | 0.06 | 0.035 | 0.35 | 0 | 0.58 | 0.11 | [15 empty] | 900 | 120 | 325 | 240 | [6 empty] | 1261 |  | 3.7 |  | 44.8
[10 empty] | 12 | 3.91 | 2.17 | 0.02 | 0.06 | 0.035 | 0.35 | 0 | 0.58 | 0.11 | [15 empty] | 900 | 120 | 325 | 240 | [6 empty] | 1329 |  | 1.6 |  | 44.8
[10 empty] | 12 | 3.91 | 2.17 | 0.02 | 0.06 | 0.035 | 0.35 | 0 | 0.58 | 0.11 | [15 empty] | 900 | 120 | 275 | 240 | [6 empty] | 1137 |  |  |  | 39.1
[10 empty] | 12 | 3.91 | 2.17 | 0.02 | 0.06 | 0.035 | 0.35 | 0 | 0.58 | 0.11 | [15 empty] | 900 | 120 | 275 | 240 | [6 empty] | 1163 |  |  |  | 39.1
[10 empty] | 12 | 3.91 | 2.17 | 0.02 | 0.06 | 0.035 | 0.35 | 0 | 0.58 | 0.11 | [15 empty] | 900 | 120 | 275 | 240 | [6 empty] | 1157 |  | 0.6 |  | 39.1
[10 empty] | 12 | 3.91 | 2.17 | 0.02 | 0.06 | 0.035 | 0.35 | 0 | 0.58 | 0.11 | [15 empty] | 900 | 120 | 360 | 120 | [6 empty] | 975 |  | 4.2 |  | 33.4
[10 empty] | 12 | 3.91 | 2.17 | 0.02 | 0.06 | 0.035 | 0.35 | 0 | 0.58 | 0.11 | [15 empty] | 900 | 120 | 360 | 120 | [6 empty] | 871 |  | 2 |  | 33.4
[10 empty] | 12 | 3.91 | 2.17 | 0.02 | 0.06 | 0.035 | 0.35 | 0 | 0.58 | 0.11 | [15 empty] | 900 | 120 | 360 | 120 | [6 empty] | 955 |  | 3.1 |  | 33.4
[10 empty] | 12 | 3.91 | 2.17 | 0.02 | 0.06 | 0.035 | 0.35 | 0 | 0.58 | 0.11 | [15 empty] | 900 | 120 | 325 | 120 | [6 empty] | 1358 |  | 0.6 |  | 44.7
[10 empty] | 12 | 3.91 | 2.17 | 0.02 | 0.06 | 0.035 | 0.35 | 0 | 0.58 | 0.11 | [15 empty] | 900 | 120 | 325 | 120 | [6 empty] | 1326 |  |  |  | 44.7
[10 empty] | 12 | 3.91 | 2.17 | 0.02 | 0.06 | 0.035 | 0.35 | 0 | 0.58 | 0.11 | [15 empty] | 900 | 120 | 325 | 120 | [6 empty] | 1352 |  |  |  | 44.7
[10 empty] | 12 | 3.91 | 2.17 | 0.02 | 0.06 | 0.035 | 0.35 | 0 | 0.58 | 0.11 | [15 empty] | 900 | 120 | 275 | 120 | [6 empty] | 1176 |  | 5.2 |  | 39.3
[10 empty] | 12 | 3.91 | 2.17 | 0.02 | 0.06 | 0.035 | 0.35 | 0 | 0.58 | 0.11 | [15 empty] | 900 | 120 | 275 | 120 | [6 empty] | 1150 |  | 3 |  | 39.3
[10 empty] | 12 | 3.91 | 2.17 | 0.02 | 0.06 | 0.035 | 0.35 | 0 | 0.58 | 0.11 | [15 empty] | 900 | 120 | 275 | 120 | [6 empty] | 1131 |  | 1.1 |  | 39.3
[10 empty] | 13 | 3.69 | 2.47 | 0.01 | 0.05 | 0.037 | 0.28 | 0 | 0.32 | 0 | [12 empty] | 600 | 4 | 12 | 930 | 120 | 325 | 120 | [6 empty] | 1115 | 1005 | 1 | 400
[10 empty] | 13 | 3.69 | 2.47 | 0.01 | 0.05 | 0.037 | 0.28 | 0 | 0.32 | 0 | [12 empty] | 600 | 4 | 12 | 930 | 120 | 300 | 120 | [6 empty] | 1160 | 1085 | 1 | 430
[10 empty] | 13 | 3.69 | 2.47 | 0.01 | 0.05 | 0.037 | 0.28 | 0 | 0.32 | 0 | [12 empty] | 600 | 4 | 12 | 930 | 120 | 325 | 60 | [6 empty] | 1025 | 700 | 1 | 380
[10 empty] | 13 | 3.69 | 2.47 | 0.01 | 0.05 | 0.037 | 0.28 | 0 | 0.32 | 0 | [12 empty] | 600 | 4 | 12 | 930 | 120 | 300 | 60 | [6 empty] | 1075 | 1000 | 1 | 430
[10 empty] | 14 | 3.68 | 2.47 | 0.014 | 0.006 | 0.056 | 0.23 | 0.15 | 1.1 | 0 |  |  | 0.13 |  |  | 100 | [6 empty] | 846 | 4.4 | 10 | 900 | 90 | 310 | 55 | [6 empty] | 1250 |  | 9.8 | 395 |  |  |  |  | 42.5
[10 empty] | 15 | 3.91 | 2.17 | 0.02 | 0.06 | 0.035 | 0 | 0 | 0.58 | 0.11 | [5 empty] | 125 |  |  |  | 90 | [5 empty] | 900 | 120 | 360 | 360 | [6 empty] | 953 |  | 4 |  | 33.75
[10 empty] | 15 | 3.91 | 2.17 | 0.02 | 0.06 | 0.035 | 0 | 0 | 0.58 | 0.11 | [5 empty] | 125 |  |  |  | 90 | [5 empty] | 900 | 120 | 325 | 240 | [6 empty] | 1340 |  | 1.45 |  | 45
[10 empty] | 15 | 3.91 | 2.17 | 0.02 | 0.06 | 0.035 | 0 | 0 | 0.58 | 0.11 | [5 empty] | 125 |  |  |  | 90 | [5 empty] | 900 | 120 | 275 | 120 | [6 empty] | 1152 |  | 3.1 |  | 39.2
[10 empty] | 16 | 3.91 | 2.17 | 0.02 | 0.06 | 0.035 | 0.35 | 0 | 0.58 | 0.11 | [14 empty] | 25 | 900 | 120 | 325 | 360 | [10 empty] | 41.75
[10 empty] | 16 | 3.91 | 2.17 | 0.02 | 0.06 | 0.035 | 0.35 | 0 | 0.58 | 0.11 | [14 empty] | 25 | 900 | 120 | 325 | 0 | [10 empty] | 45
[10 empty] | 17 | 3.72 | 2.51 | 0.017 | 0.023 | 0.043 | 0.35 | 0.09 | 0.05 | 0.06 | [14 empty] | 13 | 871 | 120 | 371 | 360 | [16 empty] | 22.7
[10 empty] | 17 | 3.72 | 2.51 | 0.017 | 0.023 | 0.043 | 0.35 | 0.09 | 0.05 | 0.06 | [14 empty] | 13 | 871 | 120 | 316 | 360 | [16 empty] | 10.1
[10 empty] | 17 | 3.72 | 2.51 | 0.017 | 0.023 | 0.043 | 0.35 | 0.09 | 0.05 | 0.06 | [14 empty] | 13 | 871 | 120 | 371 | 240 | [16 empty] | 19.8
[10 empty] | 17 | 3.72 | 2.51 | 0.017 | 0.023 | 0.043 | 0.35 | 0.09 | 0.05 | 0.06 | [14 empty] | 13 | 871 | 120 | 316 | 240 | [16 empty] | 11.3
[10 empty] | 17 | 3.72 | 2.51 | 0.017 | 0.023 | 0.043 | 0.35 | 0.09 | 0.05 | 0.06 | [14 empty] | 13 | 871 | 120 | 371 | 180 | [16 empty] | 26.5
[10 empty] | 17 | 3.72 | 2.51 | 0.017 | 0.023 | 0.043 | 0.35 | 0.09 | 0.05 | 0.06 | [14 empty] | 13 | 871 | 120 | 316 | 180 | [16 empty] | 13.1
[10 empty] | 17 | 3.72 | 2.51 | 0.017 | 0.023 | 0.043 | 0.35 | 0.09 | 0.05 | 0.06 | [14 empty] | 13 | 871 | 120 | 371 | 120 | [16 empty] | 27.1
[10 empty] | 17 | 3.72 | 2.51 | 0.017 | 0.023 | 0.043 | 0.35 | 0.09 | 0.05 | 0.06 | [14 empty] | 13 | 871 | 120 | 316 | 120 | [16 empty] | 15.4
[10 empty] | 17 | 3.72 | 2.51 | 0.017 | 0.023 | 0.043 | 0.35 | 0.09 | 0.05 | 0.06 | [14 empty] | 13 | 871 | 120 | 371 | 90 | [16 empty] | 23.6
[10 empty] | 17 | 3.72 | 2.51 | 0.017 | 0.023 | 0.043 | 0.35 | 0.09 | 0.05 | 0.06 | [14 empty] | 13 | 871 | 120 | 316 | 90 | [16 empty] | 17.7
[10 empty] | 17 | 3.72 | 2.51 | 0.017 | 0.023 | 0.043 | 0.35 | 0.09 | 0.05 | 0.06 | [14 empty] | 13 | 871 | 120 | 316 | 60 | [16 empty] | 12.3
[10 empty] | 17 | 3.72 | 2.51 | 0.017 | 0.023 | 0.043 | 0.35 | 0.09 | 0.05 | 0.06 | [14 empty] | 13 | 871 | 120 | 316 | 30 | [16 empty] | 17.5
[10 empty] | 17 | 3.72 | 2.51 | 0.017 | 0.023 | 0.043 | 0.35 | 0.09 | 0.05 | 0.06 | [14 empty] | 13 | 871 | 120 | 316 | 15 | [16 empty] | 16.5
[10 empty] | 17 | 3.72 | 2.51 | 0.017 | 0.023 | 0.043 | 0.35 | 0.09 | 0.05 | 0.06 | [14 empty] | 13 | 871 | 120 | 316 | 10 | [16 empty] | 21.3
[10 empty] | 17 | 3.72 | 2.51 | 0.017 | 0.023 | 0.043 | 0.35 | 0.09 | 0.05 | 0.06 | [14 empty] | 13 | 871 | 120 | 316 | 5 | [16 empty] | 11.6
[10 empty] | 17 | 3.72 | 2.51 | 0.017 | 0.023 | 0.043 | 0.35 | 0.09 | 0.05 | 0.06 | [14 empty] | 13 | 871 | 120 | 316 | 2 | [16 empty] | 3.8
[10 empty] | 18 | 3.56 | 2.63 | 0.01 | 0.025 | 0.047 | 0.15 | 0.45 | 0.44 | [6 empty] | 150 | [8 empty] | 20 | 900 | 120 | 359 | 180
[10 empty] | 18 | 3.56 | 2.63 | 0.01 | 0.025 | 0.047 | 0.15 | 0.45 | 0.44 | [6 empty] | 150 | [8 empty] | 20 | 900 | 120 | 359 | 120
[10 empty] | 18 | 3.56 | 2.63 | 0.01 | 0.025 | 0.047 | 0.15 | 0.45 | 0.44 | [6 empty] | 150 | [8 empty] | 20 | 900 | 120 | 359 | 60
[10 empty] | 18 | 3.62 | 2.48 | 0.009 | 0.025 | 0.045 | 0.16 | 0.43 | 0.45 | [6 empty] | 110 | [8 empty] | 20 | 900 | 120 | 356 | 180
[10 empty] | 18 | 3.62 | 2.48 | 0.009 | 0.025 | 0.045 | 0.16 | 0.43 | 0.45 | [6 empty] | 110 | [8 empty] | 20 | 900 | 120 | 356 | 120
[10 empty] | 18 | 3.62 | 2.48 | 0.009 | 0.025 | 0.045 | 0.16 | 0.43 | 0.45 | [6 empty] | 110 | [8 empty] | 20 | 900 | 120 | 356 | 60
[10 empty] | 18 | 3.58 | 2.57 | 0.007 | 0.048 | 0.043 | 0.34 | 0.45 | 0.46 | 0.19 | [5 empty] | 200 | [8 empty] | 20 | 900 | 120 | 363 | 180
[10 empty] | 18 | 3.58 | 2.57 | 0.007 | 0.048 | 0.043 | 0.34 | 0.45 | 0.46 | 0.19 | [5 empty] | 200 | [8 empty] | 20 | 900 | 120 | 363 | 60
[10 empty] | 19 | 3.56 | 2.35 | 0.007 | 0.025 | 0.047 | 0.23 | 0.48 | 0.51 | 0 | [5 empty] | 73 |  |  |  | 87 |  |  | 836 | 7.9 | 16 | 900 | 90 | 300 | 180 | [6 empty] | 1148 | 1048 | 2.75 |  | 35.3 |  |  |  | 95 |  | 10
[10 empty] | 19 | 3.6 | 2.4 | 0.007 | 0.022 | 0.045 | 0.23 | 0 | 0.62 | 0 | [5 empty] | 71 |  |  |  | 85 |  |  | 778 | 8 | 16 | 900 | 90 | 300 | 180 | [6 empty] | 1158 | 1057 | 2.7 |  | 34.7 |  |  |  | 97 |  | 5.8
[10 empty] | 19 | 3.6 | 2.26 | 0.004 | 0.025 | 0.043 | 0.24 | 0.46 | 0.48 | 0 | [5 empty] | 60 |  |  |  | 87.5 |  |  | 890 | 6.55 | 16 | 900 | 90 | 300 | 180 | [6 empty] | 1152 | 1051 | 2.13 |  | 38.3 |  |  |  | 137 |  | 6
[10 empty] | 19 | 3.57 | 2.51 | 0.012 | 0.031 | 0.042 | 0.2 | 0 | 0.64 | 0 | [5 empty] | 71 |  |  |  | 82.5 |  |  | 733 | 7.3 | 16 | 900 | 90 | 300 | 180 | [6 empty] | 1151 | 1050 | 3.33 |  | 34 |  |  |  | 100.6 |  | 4.96
[10 empty] | 19 | 3.51 | 2.3 | 0.008 | 0.02 | 0.04 | 0.23 | 0 | 0.62 | 0 | [5 empty] | 88 |  |  |  | 90 |  |  | 750 | 6.48 | 16 | 900 | 90 | 300 | 180 | [6 empty] | 1188.5 | 1092 | 2.4 |  | 35.1 |  |  |  | 102
[10 empty] | 19 | 3.55 | 2.68 | 0.02 | 0.038 | 0.033 | 0.34 | 0 | 0.62 | 0 | [5 empty] | 88 |  |  |  | 92.5 |  |  | 697 | 10 | 16 | 900 | 90 | 300 | 180 | [6 empty] | 1273 |  | 8 |  | 33.5 |  |  |  | 90.8 |  | 5.2
[10 empty] | 20 | 3.72 | 2.6 | 0 | 0 | 0 | 0.16 | 0 | 0.54 | 0.2 | [5 empty] | 215 | 10.5 | 23 |  |  | 82.7 | 17.3 |  |  |  | 860 | 90 | 380 | 1 | [13 empty] | 408
[10 empty] | 20 | 3.72 | 2.6 | 0 | 0 | 0 | 0.16 | 0 | 0.54 | 0.2 | [5 empty] | 215 | 10.5 | 23 |  |  | 82.7 | 17.3 |  |  |  | 860 | 90 | 380 | 5 | [6 empty] | 870 | 675 | 4 |  |  |  |  | 334 | 81 |  | 22.5
[10 empty] | 20 | 3.72 | 2.6 | 0 | 0 | 0 | 0.16 | 0 | 0.54 | 0.2 | [5 empty] | 215 | 10.5 | 23 |  |  | 82.7 | 17.3 |  |  |  | 860 | 90 | 380 | 10 | [13 empty] | 325
[10 empty] | 20 | 3.72 | 2.6 | 0 | 0 | 0 | 0.16 | 0 | 0.54 | 0.2 | [5 empty] | 215 | 10.5 | 23 |  |  | 82.7 | 17.3 |  |  |  | 860 | 90 | 380 | 15 | [13 empty] | 313
[10 empty] | 20 | 3.72 | 2.6 | 0 | 0 | 0 | 0.16 | 0 | 0.54 | 0.2 | [5 empty] | 215 | 10.5 | 23 |  |  | 82.7 | 17.3 |  |  |  | 860 | 90 | 380 | 30 | [6 empty] | 940 | 768 | 7.1 |  |  |  |  | 321 | 142 |  | 31.2
[10 empty] | 20 | 3.72 | 2.6 | 0 | 0 | 0 | 0.16 | 0 | 0.54 | 0.2 | [5 empty] | 215 | 10.5 | 23 |  |  | 82.7 | 17.3 |  |  |  | 860 | 90 | 380 | 60 | [6 empty] | 951 | 788 | 11.8 |  |  |  |  | 325 | 148 |  | 34.9
[10 empty] | 20 | 3.72 | 2.6 | 0 | 0 | 0 | 0.16 | 0 | 0.54 | 0.2 | [5 empty] | 215 | 10.5 | 23 |  |  | 82.7 | 17.3 |  |  |  | 860 | 90 | 380 | 120 | [6 empty] | 938 | 787 | 8.8 |  |  |  |  | 329 | 135 |  | 29.9
[10 empty] | 20 | 3.72 | 2.6 | 0 | 0 | 0 | 0.16 | 0 | 0.54 | 0.2 | [5 empty] | 215 | 10.5 | 23 |  |  | 82.7 | 17.3 |  |  |  | 860 | 90 | 380 | 240 | [13 empty] | 334
[10 empty] | 20 | 3.72 | 2.6 | 0 | 0 | 0 | 0.16 | 0 | 0.54 | 0.2 | [5 empty] | 215 | 10.5 | 23 |  |  | 82.7 | 17.3 |  |  |  | 860 | 90 | 355 | 1 | [13 empty] | 443
[10 empty] | 20 | 3.72 | 2.6 | 0 | 0 | 0 | 0.16 | 0 | 0.54 | 0.2 | [5 empty] | 215 | 10.5 | 23 |  |  | 82.7 | 17.3 |  |  |  | 860 | 90 | 355 | 5 | [13 empty] | 384
[10 empty] | 20 | 3.72 | 2.6 | 0 | 0 | 0 | 0.16 | 0 | 0.54 | 0.2 | [5 empty] | 215 | 10.5 | 23 |  |  | 82.7 | 17.3 |  |  |  | 860 | 90 | 355 | 10 | [13 empty] | 353
[10 empty] | 20 | 3.72 | 2.6 | 0 | 0 | 0 | 0.16 | 0 | 0.54 | 0.2 | [5 empty] | 215 | 10.5 | 23 |  |  | 82.7 | 17.3 |  |  |  | 860 | 90 | 355 | 15 | [13 empty] | 360
[10 empty] | 20 | 3.72 | 2.6 | 0 | 0 | 0 | 0.16 | 0 | 0.54 | 0.2 | [5 empty] | 215 | 10.5 | 23 |  |  | 82.7 | 17.3 |  |  |  | 860 | 90 | 355 | 30 | [13 empty] | 344
[10 empty] | 20 | 3.72 | 2.6 | 0 | 0 | 0 | 0.16 | 0 | 0.54 | 0.2 | [5 empty] | 215 | 10.5 | 23 |  |  | 82.7 | 17.3 |  |  |  | 860 | 90 | 355 | 60 | [13 empty] | 352
[10 empty] | 20 | 3.72 | 2.6 | 0 | 0 | 0 | 0.16 | 0 | 0.54 | 0.2 | [5 empty] | 215 | 10.5 | 23 |  |  | 82.7 | 17.3 |  |  |  | 860 | 90 | 355 | 120 | [13 empty] | 354
[10 empty] | 20 | 3.72 | 2.6 | 0 | 0 | 0 | 0.16 | 0 | 0.54 | 0.2 | [5 empty] | 215 | 10.5 | 23 |  |  | 82.7 | 17.3 |  |  |  | 860 | 90 | 355 | 240 | [13 empty] | 359
[10 empty] | 20 | 3.72 | 2.6 | 0 | 0 | 0 | 0.16 | 0 | 0.54 | 0.2 | [5 empty] | 215 | 10.5 | 23 |  |  | 82.7 | 17.3 |  |  |  | 860 | 90 | 320 | 1 | [13 empty] | 487
[10 empty] | 20 | 3.72 | 2.6 | 0 | 0 | 0 | 0.16 | 0 | 0.54 | 0.2 | [5 empty] | 215 | 10.5 | 23 |  |  | 82.7 | 17.3 |  |  |  | 860 | 90 | 320 | 5 | [13 empty] | 431
[10 empty] | 20 | 3.72 | 2.6 | 0 | 0 | 0 | 0.16 | 0 | 0.54 | 0.2 | [5 empty] | 215 | 10.5 | 23 |  |  | 82.7 | 17.3 |  |  |  | 860 | 90 | 320 | 10 | [13 empty] | 395
[10 empty] | 20 | 3.72 | 2.6 | 0 | 0 | 0 | 0.16 | 0 | 0.54 | 0.2 | [5 empty] | 215 | 10.5 | 23 |  |  | 82.7 | 17.3 |  |  |  | 860 | 90 | 320 | 15 | [13 empty] | 392
[10 empty] | 20 | 3.72 | 2.6 | 0 | 0 | 0 | 0.16 | 0 | 0.54 | 0.2 | [5 empty] | 215 | 10.5 | 23 |  |  | 82.7 | 17.3 |  |  |  | 860 | 90 | 320 | 30 | [13 empty] | 394
[10 empty] | 20 | 3.72 | 2.6 | 0 | 0 | 0 | 0.16 | 0 | 0.54 | 0.2 | [5 empty] | 215 | 10.5 | 23 |  |  | 82.7 | 17.3 |  |  |  | 860 | 90 | 320 | 60 | [13 empty] | 398
[10 empty] | 20 | 3.72 | 2.6 | 0 | 0 | 0 | 0.16 | 0 | 0.54 | 0.2 | [5 empty] | 215 | 10.5 | 23 |  |  | 82.7 | 17.3 |  |  |  | 860 | 90 | 320 | 120 | [13 empty] | 394
[10 empty] | 20 | 3.72 | 2.6 | 0 | 0 | 0 | 0.16 | 0 | 0.54 | 0.2 | [5 empty] | 215 | 10.5 | 23 |  |  | 82.7 | 17.3 |  |  |  | 860 | 90 | 320 | 240 | [13 empty] | 396
[10 empty] | 20 | 3.72 | 2.6 | 0 | 0 | 0 | 0.16 | 0 | 0.54 | 0.2 | [5 empty] | 215 | 10.5 | 23 |  |  | 82.7 | 17.3 |  |  |  | 890 | 90 | 400 | 1 | [13 empty] | 605
[10 empty] | 20 | 3.72 | 2.6 | 0 | 0 | 0 | 0.16 | 0 | 0.54 | 0.2 | [5 empty] | 215 | 10.5 | 23 |  |  | 82.7 | 17.3 |  |  |  | 890 | 90 | 400 | 2 | [13 empty] | 554
[10 empty] | 20 | 3.72 | 2.6 | 0 | 0 | 0 | 0.16 | 0 | 0.54 | 0.2 | [5 empty] | 215 | 10.5 | 23 |  |  | 82.7 | 17.3 |  |  |  | 890 | 90 | 400 | 5 | [13 empty] | 361
[10 empty] | 20 | 3.72 | 2.6 | 0 | 0 | 0 | 0.16 | 0 | 0.54 | 0.2 | [5 empty] | 215 | 10.5 | 23 |  |  | 82.7 | 17.3 |  |  |  | 890 | 90 | 400 | 10 | [13 empty] | 320
[10 empty] | 20 | 3.72 | 2.6 | 0 | 0 | 0 | 0.16 | 0 | 0.54 | 0.2 | [5 empty] | 215 | 10.5 | 23 |  |  | 82.7 | 17.3 |  |  |  | 890 | 90 | 400 | 15 | [13 empty] | 309
[10 empty] | 20 | 3.72 | 2.6 | 0 | 0 | 0 | 0.16 | 0 | 0.54 | 0.2 | [5 empty] | 215 | 10.5 | 23 |  |  | 82.7 | 17.3 |  |  |  | 890 | 90 | 400 | 30 | [13 empty] | 305
[10 empty] | 20 | 3.72 | 2.6 | 0 | 0 | 0 | 0.16 | 0 | 0.54 | 0.2 | [5 empty] | 215 | 10.5 | 23 |  |  | 82.7 | 17.3 |  |  |  | 890 | 90 | 400 | 60 | [13 empty] | 306
[10 empty] | 20 | 3.72 | 2.6 | 0 | 0 | 0 | 0.16 | 0 | 0.54 | 0.2 | [5 empty] | 215 | 10.5 | 23 |  |  | 82.7 | 17.3 |  |  |  | 890 | 90 | 400 | 90 | [13 empty] | 316
[10 empty] | 20 | 3.72 | 2.6 | 0 | 0 | 0 | 0.16 | 0 | 0.54 | 0.2 | [5 empty] | 215 | 10.5 | 23 |  |  | 82.7 | 17.3 |  |  |  | 890 | 90 | 400 | 120 | [13 empty] | 317
[10 empty] | 20 | 3.72 | 2.6 | 0 | 0 | 0 | 0.16 | 0 | 0.54 | 0.2 | [5 empty] | 215 | 10.5 | 23 |  |  | 82.7 | 17.3 |  |  |  | 890 | 90 | 400 | 240 | [13 empty] | 325
[10 empty] | 20 | 3.72 | 2.6 | 0 | 0 | 0 | 0.16 | 0 | 0.54 | 0.2 | [5 empty] | 215 | 10.5 | 23 |  |  | 82.7 | 17.3 |  |  |  | 890 | 90 | 380 | 1 | [13 empty] | 592
[10 empty] | 20 | 3.72 | 2.6 | 0 | 0 | 0 | 0.16 | 0 | 0.54 | 0.2 | [5 empty] | 215 | 10.5 | 23 |  |  | 82.7 | 17.3 |  |  |  | 890 | 90 | 380 | 2 | [13 empty] | 560
[10 empty] | 20 | 3.72 | 2.6 | 0 | 0 | 0 | 0.16 | 0 | 0.54 | 0.2 | [5 empty] | 215 | 10.5 | 23 |  |  | 82.7 | 17.3 |  |  |  | 890 | 90 | 380 | 5 | [6 empty] | 843 | 622 | 2.5 |  |  |  |  | 416 | 39 |  | 32.8
[10 empty] | 20 | 3.72 | 2.6 | 0 | 0 | 0 | 0.16 | 0 | 0.54 | 0.2 | [5 empty] | 215 | 10.5 | 23 |  |  | 82.7 | 17.3 |  |  |  | 890 | 90 | 380 | 10 | [13 empty] | 332
[10 empty] | 20 | 3.72 | 2.6 | 0 | 0 | 0 | 0.16 | 0 | 0.54 | 0.2 | [5 empty] | 215 | 10.5 | 23 |  |  | 82.7 | 17.3 |  |  |  | 890 | 90 | 380 | 15 | [13 empty] | 319
[10 empty] | 20 | 3.72 | 2.6 | 0 | 0 | 0 | 0.16 | 0 | 0.54 | 0.2 | [5 empty] | 215 | 10.5 | 23 |  |  | 82.7 | 17.3 |  |  |  | 890 | 90 | 380 | 30 | [6 empty] | 960 | 740 | 7.5 |  |  |  |  | 327 | 79 |  | 40.8
[10 empty] | 20 | 3.72 | 2.6 | 0 | 0 | 0 | 0.16 | 0 | 0.54 | 0.2 | [5 empty] | 215 | 10.5 | 23 |  |  | 82.7 | 17.3 |  |  |  | 890 | 90 | 380 | 60 | [6 empty] | 978 | 800 | 9.4 |  |  |  |  | 318 | 134 |  | 41
[10 empty] | 20 | 3.72 | 2.6 | 0 | 0 | 0 | 0.16 | 0 | 0.54 | 0.2 | [5 empty] | 215 | 10.5 | 23 |  |  | 82.7 | 17.3 |  |  |  | 890 | 90 | 380 | 90 | [13 empty] | 324
[10 empty] | 20 | 3.72 | 2.6 | 0 | 0 | 0 | 0.16 | 0 | 0.54 | 0.2 | [5 empty] | 215 | 10.5 | 23 |  |  | 82.7 | 17.3 |  |  |  | 890 | 90 | 380 | 120 | [6 empty] | 920 | 814 | 8.1 |  |  |  |  | 331 | 81 |  | 34.7
[10 empty] | 20 | 3.72 | 2.6 | 0 | 0 | 0 | 0.16 | 0 | 0.54 | 0.2 | [5 empty] | 215 | 10.5 | 23 |  |  | 82.7 | 17.3 |  |  |  | 890 | 90 | 380 | 240 | [13 empty] | 337
[10 empty] | 20 | 3.72 | 2.6 | 0 | 0 | 0 | 0.16 | 0 | 0.54 | 0.2 | [5 empty] | 215 | 10.5 | 23 |  |  | 82.7 | 17.3 |  |  |  | 890 | 90 | 355 | 1 | [13 empty] | 632
[10 empty] | 20 | 3.72 | 2.6 | 0 | 0 | 0 | 0.16 | 0 | 0.54 | 0.2 | [5 empty] | 215 | 10.5 | 23 |  |  | 82.7 | 17.3 |  |  |  | 890 | 90 | 355 | 2 | [13 empty] | 598
[10 empty] | 20 | 3.72 | 2.6 | 0 | 0 | 0 | 0.16 | 0 | 0.54 | 0.2 | [5 empty] | 215 | 10.5 | 23 |  |  | 82.7 | 17.3 |  |  |  | 890 | 90 | 355 | 5 | [13 empty] | 458
[10 empty] | 20 | 3.72 | 2.6 | 0 | 0 | 0 | 0.16 | 0 | 0.54 | 0.2 | [5 empty] | 215 | 10.5 | 23 |  |  | 82.7 | 17.3 |  |  |  | 890 | 90 | 355 | 10 | [13 empty] | 410
[10 empty] | 20 | 3.72 | 2.6 | 0 | 0 | 0 | 0.16 | 0 | 0.54 | 0.2 | [5 empty] | 215 | 10.5 | 23 |  |  | 82.7 | 17.3 |  |  |  | 890 | 90 | 355 | 15 | [13 empty] | 404
[10 empty] | 20 | 3.72 | 2.6 | 0 | 0 | 0 | 0.16 | 0 | 0.54 | 0.2 | [5 empty] | 215 | 10.5 | 23 |  |  | 82.7 | 17.3 |  |  |  | 890 | 90 | 355 | 30 | [13 empty] | 394
[10 empty] | 20 | 3.72 | 2.6 | 0 | 0 | 0 | 0.16 | 0 | 0.54 | 0.2 | [5 empty] | 215 | 10.5 | 23 |  |  | 82.7 | 17.3 |  |  |  | 890 | 90 | 355 | 60 | [13 empty] | 393
[10 empty] | 20 | 3.72 | 2.6 | 0 | 0 | 0 | 0.16 | 0 | 0.54 | 0.2 | [5 empty] | 215 | 10.5 | 23 |  |  | 82.7 | 17.3 |  |  |  | 890 | 90 | 355 | 90 | [13 empty] | 400
[10 empty] | 20 | 3.72 | 2.6 | 0 | 0 | 0 | 0.16 | 0 | 0.54 | 0.2 | [5 empty] | 215 | 10.5 | 23 |  |  | 82.7 | 17.3 |  |  |  | 890 | 90 | 355 | 120 | [13 empty] | 402
[10 empty] | 20 | 3.72 | 2.6 | 0 | 0 | 0 | 0.16 | 0 | 0.54 | 0.2 | [5 empty] | 215 | 10.5 | 23 |  |  | 82.7 | 17.3 |  |  |  | 890 | 90 | 355 | 240 | [13 empty] | 411
[10 empty] | 21 | 3.52 | 2.62 | 0 | 0 | 0.052 | 0.33 | 1.72 | 1.05 | 0 | [15 empty] | 900 | 180 | 330 | 300 | [10 empty] | 40
[10 empty] | 21 | 3.52 | 2.62 | 0 | 0 | 0.052 | 0.33 | 1.72 | 1.05 | 0 | [15 empty] | 900 | 180 | 330 | 300 | [10 empty] | 44
[10 empty] | 21 | 3.52 | 2.62 | 0 | 0 | 0.052 | 0.33 | 1.72 | 1.05 | 0 | [15 empty] | 900 | 180 | 330 | 300 | [10 empty] | 42
[10 empty] | 21 | 3.52 | 2.62 | 0 | 0 | 0.052 | 0.33 | 1.72 | 1.05 | 0 | [15 empty] | 930 | 240 | 360 | 240 | [10 empty] | 39
[10 empty] | 21 | 3.52 | 2.62 | 0 | 0 | 0.052 | 0.33 | 1.72 | 1.05 | 0 | [15 empty] | 930 | 240 | 360 | 240 | [10 empty] | 40
[10 empty] | 21 | 3.52 | 2.62 | 0 | 0 | 0.052 | 0.33 | 1.72 | 1.05 | 0 | [15 empty] | 930 | 240 | 360 | 240 | [10 empty] | 40
[10 empty] | 21 | 3.52 | 2.62 | 0 | 0 | 0.052 | 0.33 | 1.72 | 1.05 | 0 | [15 empty] | 930 | 120 | 300 | 240 | [10 empty] | 40
[10 empty] | 21 | 3.52 | 2.62 | 0 | 0 | 0.052 | 0.33 | 1.72 | 1.05 | 0 | [15 empty] | 930 | 120 | 300 | 240 | [10 empty] | 43
[10 empty] | 21 | 3.52 | 2.62 | 0 | 0 | 0.052 | 0.33 | 1.72 | 1.05 | 0 | [15 empty] | 930 | 120 | 300 | 240 | [10 empty] | 42
[10 empty] | 21 | 3.52 | 2.62 | 0 | 0 | 0.052 | 0.33 | 1.72 | 1.05 | 0 | [15 empty] | 870 | 120 | 360 | 240 | [10 empty] | 41
[10 empty] | 21 | 3.52 | 2.62 | 0 | 0 | 0.052 | 0.33 | 1.72 | 1.05 | 0 | [15 empty] | 870 | 120 | 360 | 240 | [10 empty] | 43
[10 empty] | 21 | 3.52 | 2.62 | 0 | 0 | 0.052 | 0.33 | 1.72 | 1.05 | 0 | [15 empty] | 870 | 120 | 360 | 240 | [10 empty] | 43
[10 empty] | 21 | 3.52 | 2.62 | 0 | 0 | 0.052 | 0.33 | 1.72 | 1.05 | 0 | [15 empty] | 870 | 240 | 300 | 240 | [10 empty] | 45
[10 empty] | 21 | 3.52 | 2.62 | 0 | 0 | 0.052 | 0.33 | 1.72 | 1.05 | 0 | [15 empty] | 870 | 240 | 300 | 240 | [10 empty] | 45
[10 empty] | 21 | 3.52 | 2.62 | 0 | 0 | 0.052 | 0.33 | 1.72 | 1.05 | 0 | [15 empty] | 870 | 240 | 300 | 240 | [10 empty] | 45
[10 empty] | 21 | 3.52 | 2.62 | 0 | 0 | 0.052 | 0.33 | 1.72 | 1.05 | 0 | [15 empty] | 960 | 180 | 330 | 180 | [10 empty] | 44
[10 empty] | 21 | 3.52 | 2.62 | 0 | 0 | 0.052 | 0.33 | 1.72 | 1.05 | 0 | [15 empty] | 960 | 180 | 330 | 180 | [10 empty] | 43
[10 empty] | 21 | 3.52 | 2.62 | 0 | 0 | 0.052 | 0.33 | 1.72 | 1.05 | 0 | [15 empty] | 960 | 180 | 330 | 180 | [10 empty] | 43
[10 empty] | 21 | 3.52 | 2.62 | 0 | 0 | 0.052 | 0.33 | 1.72 | 1.05 | 0 | [15 empty] | 900 | 180 | 390 | 180 | [10 empty] | 28
[10 empty] | 21 | 3.52 | 2.62 | 0 | 0 | 0.052 | 0.33 | 1.72 | 1.05 | 0 | [15 empty] | 900 | 180 | 390 | 180 | [10 empty] | 28
[10 empty] | 21 | 3.52 | 2.62 | 0 | 0 | 0.052 | 0.33 | 1.72 | 1.05 | 0 | [15 empty] | 900 | 180 | 390 | 180 | [10 empty] | 28
[10 empty] | 21 | 3.52 | 2.62 | 0 | 0 | 0.052 | 0.33 | 1.72 | 1.05 | 0 | [15 empty] | 900 | 60 | 330 | 180 | [10 empty] | 44
[10 empty] | 21 | 3.52 | 2.62 | 0 | 0 | 0.052 | 0.33 | 1.72 | 1.05 | 0 | [15 empty] | 900 | 300 | 330 | 180 | [10 empty] | 42
[10 empty] | 21 | 3.52 | 2.62 | 0 | 0 | 0.052 | 0.33 | 1.72 | 1.05 | 0 | [15 empty] | 900 | 180 | 330 | 180 | [10 empty] | 41
[10 empty] | 21 | 3.52 | 2.62 | 0 | 0 | 0.052 | 0.33 | 1.72 | 1.05 | 0 | [15 empty] | 900 | 60 | 330 | 180 | [10 empty] | 44
[10 empty] | 21 | 3.52 | 2.62 | 0 | 0 | 0.052 | 0.33 | 1.72 | 1.05 | 0 | [15 empty] | 900 | 300 | 330 | 180 | [10 empty] | 39
[10 empty] | 21 | 3.52 | 2.62 | 0 | 0 | 0.052 | 0.33 | 1.72 | 1.05 | 0 | [15 empty] | 900 | 180 | 330 | 180 | [10 empty] | 43
[10 empty] | 21 | 3.52 | 2.62 | 0 | 0 | 0.052 | 0.33 | 1.72 | 1.05 | 0 | [15 empty] | 900 | 60 | 330 | 180 | [10 empty] | 44
[10 empty] | 21 | 3.52 | 2.62 | 0 | 0 | 0.052 | 0.33 | 1.72 | 1.05 | 0 | [15 empty] | 900 | 300 | 330 | 180 | [10 empty] | 40
[10 empty] | 21 | 3.52 | 2.62 | 0 | 0 | 0.052 | 0.33 | 1.72 | 1.05 | 0 | [15 empty] | 900 | 180 | 330 | 180 | [10 empty] | 43
[10 empty] | 21 | 3.52 | 2.62 | 0 | 0 | 0.052 | 0.33 | 1.72 | 1.05 | 0 | [15 empty] | 900 | 180 | 270 | 180 | [10 empty] | 50
[10 empty] | 21 | 3.52 | 2.62 | 0 | 0 | 0.052 | 0.33 | 1.72 | 1.05 | 0 | [15 empty] | 900 | 180 | 270 | 180 | [10 empty] | 51
[10 empty] | 21 | 3.52 | 2.62 | 0 | 0 | 0.052 | 0.33 | 1.72 | 1.05 | 0 | [15 empty] | 900 | 180 | 270 | 180 | [10 empty] | 53
[10 empty] | 21 | 3.52 | 2.62 | 0 | 0 | 0.052 | 0.33 | 1.72 | 1.05 | 0 | [15 empty] | 840 | 180 | 330 | 180 | [10 empty] | 40
[10 empty] | 21 | 3.52 | 2.62 | 0 | 0 | 0.052 | 0.33 | 1.72 | 1.05 | 0 | [15 empty] | 840 | 180 | 330 | 180 | [10 empty] | 41
[10 empty] | 21 | 3.52 | 2.62 | 0 | 0 | 0.052 | 0.33 | 1.72 | 1.05 | 0 | [15 empty] | 840 | 180 | 330 | 180 | [10 empty] | 39
[10 empty] | 21 | 3.52 | 2.62 | 0 | 0 | 0.052 | 0.33 | 1.72 | 1.05 | 0 | [15 empty] | 930 | 240 | 360 | 120 | [10 empty] | 40
[10 empty] | 21 | 3.52 | 2.62 | 0 | 0 | 0.052 | 0.33 | 1.72 | 1.05 | 0 | [15 empty] | 930 | 240 | 360 | 120 | [10 empty] | 41
[10 empty] | 21 | 3.52 | 2.62 | 0 | 0 | 0.052 | 0.33 | 1.72 | 1.05 | 0 | [15 empty] | 930 | 240 | 360 | 120 | [10 empty] | 41
[10 empty] | 21 | 3.52 | 2.62 | 0 | 0 | 0.052 | 0.33 | 1.72 | 1.05 | 0 | [15 empty] | 930 | 120 | 300 | 120 | [10 empty] | 50
[10 empty] | 21 | 3.52 | 2.62 | 0 | 0 | 0.052 | 0.33 | 1.72 | 1.05 | 0 | [15 empty] | 930 | 120 | 300 | 120 | [10 empty] | 51
[10 empty] | 21 | 3.52 | 2.62 | 0 | 0 | 0.052 | 0.33 | 1.72 | 1.05 | 0 | [15 empty] | 930 | 120 | 300 | 120 | [10 empty] | 49
[10 empty] | 21 | 3.52 | 2.62 | 0 | 0 | 0.052 | 0.33 | 1.72 | 1.05 | 0 | [15 empty] | 870 | 120 | 360 | 120 | [10 empty] | 42
[10 empty] | 21 | 3.52 | 2.62 | 0 | 0 | 0.052 | 0.33 | 1.72 | 1.05 | 0 | [15 empty] | 870 | 120 | 360 | 120 | [10 empty] | 43
[10 empty] | 21 | 3.52 | 2.62 | 0 | 0 | 0.052 | 0.33 | 1.72 | 1.05 | 0 | [15 empty] | 870 | 120 | 360 | 120 | [10 empty] | 43
[10 empty] | 21 | 3.52 | 2.62 | 0 | 0 | 0.052 | 0.33 | 1.72 | 1.05 | 0 | [15 empty] | 870 | 240 | 300 | 120 | [10 empty] | 46
[10 empty] | 21 | 3.52 | 2.62 | 0 | 0 | 0.052 | 0.33 | 1.72 | 1.05 | 0 | [15 empty] | 870 | 240 | 300 | 120 | [10 empty] | 42
[10 empty] | 21 | 3.52 | 2.62 | 0 | 0 | 0.052 | 0.33 | 1.72 | 1.05 | 0 | [15 empty] | 870 | 240 | 300 | 120 | [10 empty] | 44
[10 empty] | 21 | 3.52 | 2.62 | 0 | 0 | 0.052 | 0.33 | 1.72 | 1.05 | 0 | [15 empty] | 900 | 180 | 330 | 60 | [10 empty] | 44
[10 empty] | 21 | 3.52 | 2.62 | 0 | 0 | 0.052 | 0.33 | 1.72 | 1.05 | 0 | [15 empty] | 900 | 180 | 330 | 60 | [10 empty] | 44
[10 empty] | 21 | 3.52 | 2.62 | 0 | 0 | 0.052 | 0.33 | 1.72 | 1.05 | 0 | [15 empty] | 900 | 180 | 330 | 60 | [10 empty] | 44
[10 empty] | 22 | 3.5 | 2.7 |  |  | 0.1 | 0.15 | 1 | 0.54 | 0.16 | [15 empty] | 850 | 120 | 380 | 60 | [6 empty] | 868 | 604 | 7 | 303
[10 empty] | 22 | 3.5 | 2.7 |  |  | 0.1 | 0.15 | 1 | 0.54 | 0.16 | [15 empty] | 850 | 120 | 380 | 60 | [6 empty] | 863 | 608 | 8 | 296
[10 empty] | 22 | 3.5 | 2.7 |  |  | 0.1 | 0.15 | 1 | 0.54 | 0.16 | [15 empty] | 850 | 120 | 380 | 60 | [6 empty] | 832 | 602 | 7 | 297
[10 empty] | 22 | 3.37 | 2.32 | 0.008 | 0.03 | 0.039 | 0.2 | 1.49 |  | 0.13 | [5 empty] | 100 | [8 empty] | 10 | 900 | 240 | 245 | 360 | [6 empty] | 1544 | 1214 | 2 | 425
[10 empty] | 22 | 3.37 | 2.32 | 0.008 | 0.03 | 0.039 | 0.2 | 1.49 |  | 0.13 | [5 empty] | 100 | [8 empty] | 10 | 900 | 240 | 245 | 360 | [6 empty] | 1458 | 1235 | 2 | 388
[10 empty] | 22 | 3.37 | 2.32 | 0.008 | 0.03 | 0.039 | 0.2 | 1.49 |  | 0.13 | [5 empty] | 100 | [8 empty] | 10 | 900 | 240 | 245 | 360 | [6 empty] | 1488 | 1223 | 3 | 407
[10 empty] | 22 | 3.37 | 2.32 | 0.008 | 0.03 | 0.039 | 0.2 | 1.49 |  | 0.13 | [5 empty] | 100 | [8 empty] | 10 | 900 | 240 | 245 | 240 | [6 empty] | 1433 | 1170 | 2 | 427
[10 empty] | 22 | 3.37 | 2.32 | 0.008 | 0.03 | 0.039 | 0.2 | 1.49 |  | 0.13 | [5 empty] | 100 | [8 empty] | 10 | 900 | 240 | 245 | 240 | [6 empty] | 1328 | 1184 | 1 | 412
[10 empty] | 22 | 3.37 | 2.32 | 0.008 | 0.03 | 0.039 | 0.2 | 1.49 |  | 0.13 | [5 empty] | 100 | [8 empty] | 10 | 900 | 240 | 245 | 240 | [6 empty] | 1482 | 1161 | 1.5 | 447
[10 empty] | 22 | 3.37 | 2.32 | 0.008 | 0.03 | 0.039 | 0.2 | 1.49 |  | 0.13 | [5 empty] | 100 | [8 empty] | 10 | 900 | 240 | 245 | 120 | [6 empty] | 1476 | 828 | 2 | 420
[10 empty] | 22 | 3.37 | 2.32 | 0.008 | 0.03 | 0.039 | 0.2 | 1.49 |  | 0.13 | [5 empty] | 100 | [8 empty] | 10 | 900 | 240 | 245 | 120 | [6 empty] | 1362 | 902 | 2 | 427
[10 empty] | 22 | 3.37 | 2.32 | 0.008 | 0.03 | 0.039 | 0.2 | 1.49 |  | 0.13 | [5 empty] | 100 | [8 empty] | 10 | 900 | 240 | 245 | 60 | [6 empty] | 959 | 787 | 0 | 452
[10 empty] | 22 | 3.37 | 2.32 | 0.008 | 0.03 | 0.039 | 0.2 | 1.49 |  | 0.13 | [5 empty] | 100 | [8 empty] | 10 | 900 | 240 | 245 | 60 | [6 empty] | 976 | 818 | 1 | 452
[10 empty] | 23 | 3.8 | 2.7 | 0.006 | 0.052 | 0.07 | 0.55 |  | 0.8 | [15 empty] | 12 | 900 |  | 400 | 240 | [10 empty] | 33
[10 empty] | 23 | 3.8 | 2.7 | 0.006 | 0.052 | 0.07 | 0.55 |  | 0.8 | [15 empty] | 12 | 900 |  | 300 | 240 | [10 empty] | 37
[10 empty] | 23 | 3.8 | 2.7 | 0.006 | 0.052 | 0.07 | 0.55 |  | 0.8 | [15 empty] | 12 | 900 |  | 400 | 150 | [6 empty] | 860 |  | 1.8 |  | 31 | [5 empty] | 5
[10 empty] | 23 | 3.8 | 2.7 | 0.006 | 0.052 | 0.07 | 0.55 |  | 0.8 | [15 empty] | 12 | 900 |  | 300 | 150 | [10 empty] | 37
[10 empty] | 23 | 3.8 | 2.7 | 0.006 | 0.052 | 0.07 | 0.55 |  | 0.8 | [15 empty] | 12 | 900 |  | 400 | 120 | [6 empty] | 890 |  | 2.3 | [7 empty] | 5
[10 empty] | 23 | 3.8 | 2.7 | 0.006 | 0.052 | 0.07 | 0.55 |  | 0.8 | [15 empty] | 12 | 900 |  | 400 | 90 | [8 empty] | 2.9 |  | 29 | [5 empty] | 4
[10 empty] | 23 | 3.8 | 2.7 | 0.006 | 0.052 | 0.07 | 0.55 |  | 0.8 | [15 empty] | 12 | 900 |  | 300 | 90
[10 empty] | 23 | 3.8 | 2.7 | 0.006 | 0.052 | 0.07 | 0.55 |  | 0.8 | [15 empty] | 12 | 900 |  | 400 | 60 | [16 empty] | 17
[10 empty] | 23 | 3.8 | 2.7 | 0.006 | 0.052 | 0.07 | 0.55 |  | 0.8 | [15 empty] | 12 | 900 |  | 300 | 60 | [10 empty] | 36
[10 empty] | 23 | 3.8 | 2.7 | 0.006 | 0.052 | 0.07 | 0.55 |  | 0.8 | [15 empty] | 12 | 900 |  | 400 | 30 | [6 empty] | 980 |  |  |  | 36 | [5 empty] | 30
[10 empty] | 23 | 3.8 | 2.7 | 0.006 | 0.052 | 0.07 | 0.55 |  | 0.8 | [15 empty] | 12 | 900 |  | 300 | 30 | [10 empty] | 33
[10 empty] | 23 | 3.8 | 2.7 | 0.006 | 0.052 | 0.07 | 0.55 |  | 0.8 | [15 empty] | 12 | 900 |  | 400 | 20 | [8 empty] | 2.3
[10 empty] | 23 | 3.8 | 2.7 | 0.006 | 0.052 | 0.07 | 0.55 |  | 0.8 | [15 empty] | 12 | 900 |  | 300 | 20 | [10 empty] | 37
[10 empty] | 23 | 3.8 | 2.7 | 0.006 | 0.052 | 0.07 | 0.55 |  | 0.8 | [15 empty] | 12 | 900 |  | 400 | 10 | [6 empty] | 910 |  | 1.8 |  | 48
[10 empty] | 23 | 3.8 | 2.7 | 0.006 | 0.052 | 0.07 | 0.55 |  | 0.8 | [15 empty] | 12 | 900 |  | 300 | 10 | [10 empty] | 42
[10 empty] | 23 | 3.8 | 2.7 | 0.006 | 0.052 | 0.07 | 0.55 |  | 0.8 | [15 empty] | 12 | 900 |  | 400 | 5 | [16 empty] | 4
[10 empty] | 23 | 3.8 | 2.7 | 0.006 | 0.052 | 0.07 | 0.55 |  | 0.8 | [15 empty] | 12 | 900 |  | 300 | 5 | [10 empty] | 49
[10 empty] | 24 | 3 | 2.5 |  |  | 0.058 | 0.16 | 0.58 | 0.75 | 0.11 | [5 empty] | 126 | [9 empty] | 900 | 120 | 375 | 90 | [6 empty] | 998 | 760 | 11.7 | [7 empty] | 37
[10 empty] | 24 | 3.3 | 2.3 |  |  | 0.045 | 0.14 | 0.54 | 0.65 | 0.14 | [5 empty] | 161 | [9 empty] | 900 | 120 | 375 | 90 | [6 empty] | 988 | 733 | 12.4 | [7 empty] | 39
[10 empty] | 25 | 3.52 | 2.62 | 0 | 0 | 0.0052 | 0.33 | 1.72 | 1.05 | 0 | [14 empty] | 25 | 950 |  | 360 | [7 empty] | 876 | 757
[10 empty] | 25 | 3.52 | 2.62 | 0 | 0 | 0.0052 | 0.33 | 1.72 | 1.05 | 0 | [14 empty] | 25 | 950 |  | 330 | [7 empty] | 1050 | 857
[10 empty] | 25 | 3.52 | 2.62 | 0 | 0 | 0.0052 | 0.33 | 1.72 | 1.05 | 0 | [14 empty] | 25 | 950 |  | 300 | [7 empty] | 1297 | 966
[10 empty] | 25 | 3.52 | 2.62 | 0 | 0 | 0.0052 | 0.33 | 1.72 | 1.05 | 0 | [14 empty] | 25 | 900 |  | 360 | [7 empty] | 1050 | 755
[10 empty] | 25 | 3.52 | 2.62 | 0 | 0 | 0.0052 | 0.33 | 1.72 | 1.05 | 0 | [14 empty] | 25 | 900 |  | 300 | [7 empty] | 1102 | 976
[10 empty] | 25 | 3.52 | 2.62 | 0 | 0 | 0.0052 | 0.33 | 1.72 | 1.05 | 0 | [14 empty] | 25 | 850 |  | 360 | [7 empty] | 1137 | 874
[10 empty] | 25 | 3.52 | 2.62 | 0 | 0 | 0.0052 | 0.33 | 1.72 | 1.05 | 0 | [14 empty] | 25 | 850 |  | 330 | [7 empty] | 1164 | 994
[10 empty] | 25 | 3.52 | 2.62 | 0 | 0 | 0.0052 | 0.33 | 1.72 | 1.05 | 0 | [14 empty] | 25 | 850 |  | 300 | [7 empty] | 1184 | 970
[10 empty] | 27 | 3.46 | 2.48 | 0.01 | 0.02 | 0.043 | 0.39 | 0 | 0.8 | 0 | [15 empty] | 910 | 120 | 350 | 180 | [6 empty] | 1060 |  | 7.7 | 305 | [6 empty] | 39.5
[10 empty] | 27 | 3.46 | 2.48 | 0.01 | 0.02 | 0.043 | 0.39 | 0 | 0.8 | 0 | [15 empty] | 910 | 120 | 320 | 180 | [6 empty] | 1280 |  | 6.5 | 340 | [6 empty] | 34.5
[10 empty] | 27 | 3.46 | 2.48 | 0.01 | 0.02 | 0.043 | 0.39 | 0 | 0.8 | 0 | [15 empty] | 910 | 120 | 290 | 180 | [6 empty] | 1460 |  | 5 | 385 | [6 empty] | 32.8
[10 empty] | 29 | 3.59 | 2.52 | 0.007 | 0.024 | 0.028 | 0.31 | 1.53 | 0.026 | 0.32 | [15 empty] | 900 | 120 | 385 | 360 | [6 empty] | 1030 | 676 | 9.8 | 297 | 32
[10 empty] | 29 | 3.59 | 2.52 | 0.007 | 0.024 | 0.028 | 0.31 | 1.53 | 0.026 | 0.32 | [15 empty] | 900 | 120 | 370 | 360 | [6 empty] | 1050 | 717 | 10.4 | 297 | 32
[10 empty] | 29 | 3.59 | 2.52 | 0.007 | 0.024 | 0.028 | 0.31 | 1.53 | 0.026 | 0.32 | [15 empty] | 900 | 120 | 355 | 360 | [6 empty] | 1080 | 779 | 8.6 | 297 | 32
[10 empty] | 29 | 3.59 | 2.52 | 0.007 | 0.024 | 0.028 | 0.31 | 1.53 | 0.026 | 0.32 | [15 empty] | 900 | 120 | 345 | 360 | [6 empty] | 1100 | 834 | 8.1 | 297 | 32
[10 empty] | 29 | 3.59 | 2.52 | 0.007 | 0.024 | 0.028 | 0.31 | 1.53 | 0.026 | 0.32 | [15 empty] | 900 | 120 | 315 | 360 | [6 empty] | 1140 | 951 | 7.2 | 332 | 36
[10 empty] | 29 | 3.59 | 2.52 | 0.007 | 0.024 | 0.028 | 0.31 | 1.53 | 0.026 | 0.32 | [15 empty] | 900 | 120 | 290 | 360 | [6 empty] | 1350 | 1020 | 5.8 | 362 | 39
[10 empty] | 29 | 3.59 | 2.52 | 0.007 | 0.024 | 0.028 | 0.31 | 1.53 | 0.026 | 0.32 | [15 empty] | 900 | 120 | 260 | 360 | [6 empty] | 1500 | 1150 | 4.2 | 404 | 43
[10 empty] | 29 | 3.59 | 2.52 | 0.007 | 0.024 | 0.028 | 0.31 | 1.53 | 0.026 | 0.32 | [15 empty] | 900 | 120 | 230 | 360 | [6 empty] | 1590 | 1220 | 2.6 | 437 | 46
[10 empty] | 29 | 3.59 | 2.52 | 0.007 | 0.024 | 0.028 | 0.31 | 1.53 | 0.026 | 0.32 | [15 empty] | 900 | 120 | 385 | 240 | [6 empty] | 1010 | 634 | 11.4 | 290 | 31
[10 empty] | 29 | 3.59 | 2.52 | 0.007 | 0.024 | 0.028 | 0.31 | 1.53 | 0.026 | 0.32 | [15 empty] | 900 | 120 | 370 | 240 | [6 empty] | 1090 | 772 | 12.4 | 283 | 30
[10 empty] | 29 | 3.59 | 2.52 | 0.007 | 0.024 | 0.028 | 0.31 | 1.53 | 0.026 | 0.32 | [15 empty] | 900 | 120 | 355 | 240 | [6 empty] | 1100 | 807 | 10.2 | 297 | 32
[10 empty] | 29 | 3.59 | 2.52 | 0.007 | 0.024 | 0.028 | 0.31 | 1.53 | 0.026 | 0.32 | [15 empty] | 900 | 120 | 345 | 240 | [6 empty] | 1140 | 869 | 10.3 | 297 | 32
[10 empty] | 29 | 3.59 | 2.52 | 0.007 | 0.024 | 0.028 | 0.31 | 1.53 | 0.026 | 0.32 | [15 empty] | 900 | 120 | 315 | 240 | [6 empty] | 1200 | 910 | 6.5 | 322 | 35
[10 empty] | 29 | 3.59 | 2.52 | 0.007 | 0.024 | 0.028 | 0.31 | 1.53 | 0.026 | 0.32 | [15 empty] | 900 | 120 | 290 | 240 | [6 empty] | 1380 | 1090 | 3.7 | 393 | 42
[10 empty] | 29 | 3.59 | 2.52 | 0.007 | 0.024 | 0.028 | 0.31 | 1.53 | 0.026 | 0.32 | [15 empty] | 900 | 120 | 260 | 240 | [6 empty] | 1520 | 1160 | 4 | 415 | 44
[10 empty] | 29 | 3.59 | 2.52 | 0.007 | 0.024 | 0.028 | 0.31 | 1.53 | 0.026 | 0.32 | [15 empty] | 900 | 120 | 230 | 240 | [6 empty] | 1600 | 1200 | 2.4 | 448 | 47
[10 empty] | 29 | 3.59 | 2.52 | 0.007 | 0.024 | 0.028 | 0.31 | 1.53 | 0.026 | 0.32 | [15 empty] | 900 | 120 | 385 | 180 | [6 empty] | 1030 | 620 | 11.6 | 290 | 31
[10 empty] | 29 | 3.59 | 2.52 | 0.007 | 0.024 | 0.028 | 0.31 | 1.53 | 0.026 | 0.32 | [15 empty] | 900 | 120 | 370 | 180 | [6 empty] | 1040 | 760 | 9.4 | 283 | 30
[10 empty] | 29 | 3.59 | 2.52 | 0.007 | 0.024 | 0.028 | 0.31 | 1.53 | 0.026 | 0.32 | [15 empty] | 900 | 120 | 355 | 180 | [6 empty] | 1080 | 786 | 8.2 | 297 | 32
[10 empty] | 29 | 3.59 | 2.52 | 0.007 | 0.024 | 0.028 | 0.31 | 1.53 | 0.026 | 0.32 | [15 empty] | 900 | 120 | 345 | 180 | [6 empty] | 1130 | 834 | 7.5 | 297 | 32
[10 empty] | 29 | 3.59 | 2.52 | 0.007 | 0.024 | 0.028 | 0.31 | 1.53 | 0.026 | 0.32 | [15 empty] | 900 | 120 | 315 | 180 | [6 empty] | 1230 | 958 | 5.8 | 342 | 37
[10 empty] | 29 | 3.59 | 2.52 | 0.007 | 0.024 | 0.028 | 0.31 | 1.53 | 0.026 | 0.32 | [15 empty] | 900 | 120 | 290 | 180 | [6 empty] | 1360 | 1060 | 4.1 | 372 | 40
[10 empty] | 29 | 3.59 | 2.52 | 0.007 | 0.024 | 0.028 | 0.31 | 1.53 | 0.026 | 0.32 | [15 empty] | 900 | 120 | 260 | 180 | [6 empty] | 1500 | 1140 | 3.6 | 415 | 44
[10 empty] | 29 | 3.59 | 2.52 | 0.007 | 0.024 | 0.028 | 0.31 | 1.53 | 0.026 | 0.32 | [15 empty] | 900 | 120 | 230 | 180 | [9 empty] | 448 | 47
[10 empty] | 29 | 3.59 | 2.52 | 0.007 | 0.024 | 0.028 | 0.31 | 1.53 | 0.026 | 0.32 | [15 empty] | 900 | 120 | 385 | 120 | [6 empty] | 1050 | 455 | 10.8 | 290 | 31
[10 empty] | 29 | 3.59 | 2.52 | 0.007 | 0.024 | 0.028 | 0.31 | 1.53 | 0.026 | 0.32 | [15 empty] | 900 | 120 | 370 | 120 | [6 empty] | 1080 | 772 | 10.2 | 297 | 32
[10 empty] | 29 | 3.59 | 2.52 | 0.007 | 0.024 | 0.028 | 0.31 | 1.53 | 0.026 | 0.32 | [15 empty] | 900 | 120 | 355 | 120 | [6 empty] | 1120 | 814 | 8.8 | 305 | 33
[10 empty] | 29 | 3.59 | 2.52 | 0.007 | 0.024 | 0.028 | 0.31 | 1.53 | 0.026 | 0.32 | [15 empty] | 900 | 120 | 345 | 120 | [6 empty] | 1130 | 841 | 5.4 | 313 | 34
[10 empty] | 29 | 3.59 | 2.52 | 0.007 | 0.024 | 0.028 | 0.31 | 1.53 | 0.026 | 0.32 | [15 empty] | 900 | 120 | 315 | 120 | [6 empty] | 1230 | 910 | 7 | 332 | 36
[10 empty] | 29 | 3.59 | 2.52 | 0.007 | 0.024 | 0.028 | 0.31 | 1.53 | 0.026 | 0.32 | [15 empty] | 900 | 120 | 290 | 120 | [6 empty] | 1380 | 1010 | 4.8 | 352 | 38
[10 empty] | 29 | 3.59 | 2.52 | 0.007 | 0.024 | 0.028 | 0.31 | 1.53 | 0.026 | 0.32 | [15 empty] | 900 | 120 | 260 | 120 | [6 empty] | 1480 | 1100 | 3 | 415 | 44
[10 empty] | 29 | 3.59 | 2.52 | 0.007 | 0.024 | 0.028 | 0.31 | 1.53 | 0.026 | 0.32 | [15 empty] | 900 | 120 | 230 | 120 | [6 empty] | 1450 | 1040 | 1.9 | 437 | 46
[10 empty] | 29 | 3.59 | 2.52 | 0.007 | 0.024 | 0.028 | 0.31 | 1.53 | 0.026 | 0.32 | [15 empty] | 900 | 120 | 385 | 90 | [6 empty] | 1080 | 572 | 11.2 | 290 | 31
[10 empty] | 29 | 3.59 | 2.52 | 0.007 | 0.024 | 0.028 | 0.31 | 1.53 | 0.026 | 0.32 | [15 empty] | 900 | 120 | 370 | 90 | [6 empty] | 1040 | 700 | 10.6 | 297 | 32
[10 empty] | 29 | 3.59 | 2.52 | 0.007 | 0.024 | 0.028 | 0.31 | 1.53 | 0.026 | 0.32 | [15 empty] | 900 | 120 | 355 | 90 | [6 empty] | 1100 | 779 | 9.8 | 297 | 32
[10 empty] | 29 | 3.59 | 2.52 | 0.007 | 0.024 | 0.028 | 0.31 | 1.53 | 0.026 | 0.32 | [15 empty] | 900 | 120 | 345 | 90 | [6 empty] | 1100 | 786 | 6.8 | 305 | 33
[10 empty] | 29 | 3.59 | 2.52 | 0.007 | 0.024 | 0.028 | 0.31 | 1.53 | 0.026 | 0.32 | [15 empty] | 900 | 120 | 315 | 90 | [6 empty] | 1230 | 896 | 7.1 | 332 | 36
[10 empty] | 29 | 3.59 | 2.52 | 0.007 | 0.024 | 0.028 | 0.31 | 1.53 | 0.026 | 0.32 | [15 empty] | 900 | 120 | 290 | 90 | [6 empty] | 1350 | 1000 | 4.7 | 362 | 39
[10 empty] | 29 | 3.59 | 2.52 | 0.007 | 0.024 | 0.028 | 0.31 | 1.53 | 0.026 | 0.32 | [15 empty] | 900 | 120 | 260 | 90 | [6 empty] | 1450 | 1050 | 4 | 404 | 43
[10 empty] | 29 | 3.59 | 2.52 | 0.007 | 0.024 | 0.028 | 0.31 | 1.53 | 0.026 | 0.32 | [15 empty] | 900 | 120 | 230 | 90 | [6 empty] | 1560 | 882 | 2.9 | 448 | 47
[10 empty] | 29 | 3.59 | 2.52 | 0.007 | 0.024 | 0.028 | 0.31 | 1.53 | 0.026 | 0.32 | [15 empty] | 900 | 120 | 385 | 75 | [6 empty] | 979 | 558 | 8.6 | 305 | 33
[10 empty] | 29 | 3.59 | 2.52 | 0.007 | 0.024 | 0.028 | 0.31 | 1.53 | 0.026 | 0.32 | [15 empty] | 900 | 120 | 370 | 75 | [6 empty] | 1050 | 717 | 8.7 | 297 | 32
[10 empty] | 29 | 3.59 | 2.52 | 0.007 | 0.024 | 0.028 | 0.31 | 1.53 | 0.026 | 0.32 | [15 empty] | 900 | 120 | 355 | 75 | [6 empty] | 1110 | 765 | 10.4 | 313 | 34
[10 empty] | 29 | 3.59 | 2.52 | 0.007 | 0.024 | 0.028 | 0.31 | 1.53 | 0.026 | 0.32 | [15 empty] | 900 | 120 | 345 | 75 | [6 empty] | 1130 | 731 | 8.5 | 313 | 34
[10 empty] | 29 | 3.59 | 2.52 | 0.007 | 0.024 | 0.028 | 0.31 | 1.53 | 0.026 | 0.32 | [15 empty] | 900 | 120 | 315 | 75 | [6 empty] | 1210 | 827 | 6.8 | 342 | 37
[10 empty] | 29 | 3.59 | 2.52 | 0.007 | 0.024 | 0.028 | 0.31 | 1.53 | 0.026 | 0.32 | [15 empty] | 900 | 120 | 290 | 75 | [6 empty] | 1400 | 1030 | 4.6 | 372 | 40
[10 empty] | 29 | 3.59 | 2.52 | 0.007 | 0.024 | 0.028 | 0.31 | 1.53 | 0.026 | 0.32 | [15 empty] | 900 | 120 | 260 | 75 | [6 empty] | 1420 | 1010 | 2.6 | 404 | 43
[10 empty] | 29 | 3.59 | 2.52 | 0.007 | 0.024 | 0.028 | 0.31 | 1.53 | 0.026 | 0.32 | [15 empty] | 900 | 120 | 230 | 75 | [6 empty] | 1320 | 717 | 1.8 | 460 | 48
[10 empty] | 29 | 3.59 | 2.52 | 0.007 | 0.024 | 0.028 | 0.31 | 1.53 | 0.026 | 0.32 | [15 empty] | 900 | 120 | 385 | 60 | [6 empty] | 1030 | 614 | 9 | 290 | 31
[10 empty] | 29 | 3.59 | 2.52 | 0.007 | 0.024 | 0.028 | 0.31 | 1.53 | 0.026 | 0.32 | [15 empty] | 900 | 120 | 370 | 60 | [6 empty] | 1010 | 655 | 7.4 | 283 | 30
[10 empty] | 29 | 3.59 | 2.52 | 0.007 | 0.024 | 0.028 | 0.31 | 1.53 | 0.026 | 0.32 | [15 empty] | 900 | 120 | 355 | 60 | [6 empty] | 1090 | 738 | 8.1 | 297 | 32
[10 empty] | 29 | 3.59 | 2.52 | 0.007 | 0.024 | 0.028 | 0.31 | 1.53 | 0.026 | 0.32 | [15 empty] | 900 | 120 | 345 | 60 | [6 empty] | 1130 | 731 | 8.8 | 313 | 34
[10 empty] | 29 | 3.59 | 2.52 | 0.007 | 0.024 | 0.028 | 0.31 | 1.53 | 0.026 | 0.32 | [15 empty] | 900 | 120 | 315 | 60 | [6 empty] | 1310 | 958 | 4.5 | 362 | 39
[10 empty] | 29 | 3.59 | 2.52 | 0.007 | 0.024 | 0.028 | 0.31 | 1.53 | 0.026 | 0.32 | [15 empty] | 900 | 120 | 290 | 60 | [6 empty] | 1390 | 965 | 4.4 | 382 | 41
[10 empty] | 29 | 3.59 | 2.52 | 0.007 | 0.024 | 0.028 | 0.31 | 1.53 | 0.026 | 0.32 | [15 empty] | 900 | 120 | 260 | 60 | [6 empty] | 1490 | 924 | 3.8 | 415 | 44
[10 empty] | 29 | 3.59 | 2.52 | 0.007 | 0.024 | 0.028 | 0.31 | 1.53 | 0.026 | 0.32 | [15 empty] | 900 | 120 | 230 | 60 | [6 empty] | 1120 | 841 | 1 | 496 | 51
[10 empty] | 29 | 3.59 | 2.52 | 0.007 | 0.024 | 0.028 | 0.31 | 1.53 | 0.026 | 0.32 | [15 empty] | 900 | 120 | 370 | 30 | [6 empty] | 1050 | 820 | 2.9 | 352 | 38
[10 empty] | 29 | 3.59 | 2.52 | 0.007 | 0.024 | 0.028 | 0.31 | 1.53 | 0.026 | 0.32 | [15 empty] | 900 | 120 | 355 | 30 | [6 empty] | 1180 | 731 | 6.9 | 305 | 33
[10 empty] | 29 | 3.59 | 2.52 | 0.007 | 0.024 | 0.028 | 0.31 | 1.53 | 0.026 | 0.32 | [15 empty] | 900 | 120 | 345 | 30 | [6 empty] | 1170 | 731 | 5.4 | 332 | 36
[10 empty] | 29 | 3.59 | 2.52 | 0.007 | 0.024 | 0.028 | 0.31 | 1.53 | 0.026 | 0.32 | [15 empty] | 900 | 120 | 315 | 30 | [6 empty] | 1310 | 862 | 4.2 | 362 | 39
[10 empty] | 29 | 3.59 | 2.52 | 0.007 | 0.024 | 0.028 | 0.31 | 1.53 | 0.026 | 0.32 | [15 empty] | 900 | 120 | 290 | 30 | [6 empty] | 1410 | 800 | 4.2 | 393 | 42
[10 empty] | 29 | 3.59 | 2.52 | 0.007 | 0.024 | 0.028 | 0.31 | 1.53 | 0.026 | 0.32 | [15 empty] | 900 | 120 | 260 | 30 | [6 empty] | 1160 |  | 1.4 | 448 | 48
[10 empty] | 29 | 3.59 | 2.52 | 0.007 | 0.024 | 0.028 | 0.31 | 1.53 | 0.026 | 0.32 | [15 empty] | 900 | 120 | 230 | 30 | [6 empty] | 896 |  | 0.8 | 534 | 54
[10 empty] | 30 | 3.72 | 2.46 | 0.004 | 0.015 | 0.024 | 0.18 | 0.04 | 0.03 |  | 0.02 | [14 empty] | 880 | 60 | 370 | 240 | [16 empty] | 24
[10 empty] | 30 | 3.72 | 2.46 | 0.004 | 0.015 | 0.024 | 0.18 | 0.04 | 0.03 |  | 0.02 | [14 empty] | 880 | 60 | 370 | 120 | [16 empty] | 26
[10 empty] | 30 | 3.72 | 2.46 | 0.004 | 0.015 | 0.024 | 0.18 | 0.04 | 0.03 |  | 0.02 | [14 empty] | 880 | 60 | 400 | 60 | [6 empty] | 1066 | 775 | 15 | 295 |  |  |  |  | 11 | -20 | 22
[10 empty] | 30 | 3.72 | 2.46 | 0.004 | 0.015 | 0.024 | 0.18 | 0.04 | 0.03 |  | 0.02 | [14 empty] | 880 | 60 | 370 | 60 | [6 empty] | 1153 | 980 | 13 | 320 |  |  |  |  | 11 | -20 | 28
[10 empty] | 30 | 3.72 | 2.46 | 0.004 | 0.015 | 0.024 | 0.18 | 0.04 | 0.03 |  | 0.02 | [14 empty] | 880 | 60 | 335 | 60 | [6 empty] | 1271 | 1093 | 10 | 355 |  |  |  |  | 10 | -20 | 23
[10 empty] | 30 | 3.72 | 2.46 | 0.004 | 0.015 | 0.024 | 0.18 | 0.04 | 0.03 |  | 0.02 | [14 empty] | 880 | 60 | 300 | 60 | [6 empty] | 1490 | 1243 | 7 | 405 |  |  |  |  | 7 | -20 | 19
[10 empty] | 30 | 3.72 | 2.46 | 0.004 | 0.015 | 0.024 | 0.18 | 0.04 | 0.03 |  | 0.02 | [14 empty] | 880 | 60 | 270 | 60 | [6 empty] | 1597 | 1424 | 5 | 425 |  |  |  |  | 6 | -20 | 16
[10 empty] | 30 | 3.72 | 2.46 | 0.004 | 0.015 | 0.024 | 0.18 | 0.04 | 0.03 |  | 0.02 | [14 empty] | 880 | 60 | 240 | 60 | [6 empty] | 1725 | 1470 | 2 | 465 |  |  |  |  | 4 | -20 | 16
[10 empty] | 30 | 3.72 | 2.46 | 0.004 | 0.015 | 0.024 | 0.18 | 0.04 | 0.03 |  | 0.02 | [14 empty] | 880 | 60 | 370 | 15 | [16 empty] | 30
[10 empty] | 31 | 3.62 | 3.3 | 0.006 | 0.036 | 0.065 | 0.21 |  | 0.54 | 0.22 | [5 empty] | 105 | [8 empty] | 27 | 900 | 90 | 400 | 120 | [6 empty] | 628 | 581 | 4.5 | [7 empty] | 11.1
[10 empty] | 31 | 3.62 | 3.3 | 0.006 | 0.036 | 0.065 | 0.21 |  | 0.54 | 0.22 | [5 empty] | 105 | [8 empty] | 27 | 900 | 90 | 375 | 120 | [6 empty] | 636 | 616 | 4 | [7 empty] | 18.1
[10 empty] | 31 | 3.62 | 3.3 | 0.006 | 0.036 | 0.065 | 0.21 |  | 0.54 | 0.22 | [5 empty] | 105 | [8 empty] | 27 | 900 | 90 | 350 | 120 | [6 empty] | 673 | 647 | 3 | [7 empty] | 19.4
[10 empty] | 31 | 3.62 | 3.3 | 0.006 | 0.036 | 0.065 | 0.21 |  | 0.54 | 0.22 | [5 empty] | 105 | [8 empty] | 27 | 900 | 90 | 325 | 120 | [6 empty] | 810 | 785 | 2.8 | [7 empty] | 17.1
[10 empty] | 31 | 3.62 | 3.3 | 0.006 | 0.036 | 0.065 | 0.21 |  | 0.54 | 0.22 | [5 empty] | 105 | [8 empty] | 27 | 900 | 90 | 300 | 120 | [6 empty] | 1342 | 1286 | 2.1 | [7 empty] | 14.3
[10 empty] | 31 | 3.68 | 2.28 | 0.005 | 0.032 | 0.06 | 0.22 |  | 0.56 | 0.24 | [5 empty] | 62 | [8 empty] | 27 | 900 | 90 | 400 | 120 | [6 empty] | 941 | 738 | 8.8 | [7 empty] | 20
[10 empty] | 31 | 3.64 | 2.68 | 0.004 | 0.033 | 0.06 | 0.22 |  | 0.56 | 0.21 | [5 empty] | 71 | [8 empty] | 27 | 900 | 90 | 400 | 120 | [6 empty] | 863 | 724 | 9 | [7 empty] | 20.3
[10 empty] | 31 | 3.68 | 2.28 | 0.005 | 0.032 | 0.06 | 0.22 |  | 0.56 | 0.24 | [5 empty] | 62 | [8 empty] | 27 | 900 | 90 | 375 | 120 | [6 empty] | 1109 | 931 | 8.2 | [7 empty] | 28.8
[10 empty] | 31 | 3.64 | 2.68 | 0.004 | 0.033 | 0.06 | 0.22 |  | 0.56 | 0.21 | [5 empty] | 71 | [8 empty] | 27 | 900 | 90 | 375 | 120 | [6 empty] | 1163 | 952 | 8.5 | [7 empty] | 34.6
[10 empty] | 31 | 3.68 | 2.28 | 0.005 | 0.032 | 0.06 | 0.22 |  | 0.56 | 0.24 | [5 empty] | 62 | [8 empty] | 27 | 900 | 90 | 350 | 120 | [6 empty] | 1204 | 1031 | 5.8 | [7 empty] | 25.1
[10 empty] | 31 | 3.64 | 2.68 | 0.004 | 0.033 | 0.06 | 0.22 |  | 0.56 | 0.21 | [5 empty] | 71 | [8 empty] | 27 | 900 | 90 | 350 | 120 | [6 empty] | 1216 | 1042 | 6.1 | [7 empty] | 31.8
[10 empty] | 31 | 3.68 | 2.28 | 0.005 | 0.032 | 0.06 | 0.22 |  | 0.56 | 0.24 | [5 empty] | 62 | [8 empty] | 27 | 900 | 90 | 325 | 120 | [6 empty] | 1363 | 1229 | 4.1 | [7 empty] | 22.1
[10 empty] | 31 | 3.64 | 2.68 | 0.004 | 0.033 | 0.06 | 0.22 |  | 0.56 | 0.21 | [5 empty] | 71 | [8 empty] | 27 | 900 | 90 | 325 | 120 | [6 empty] | 1391 | 1235 | 4.3 | [7 empty] | 25.7
[10 empty] | 31 | 3.68 | 2.28 | 0.005 | 0.032 | 0.06 | 0.22 |  | 0.56 | 0.24 | [5 empty] | 62 | [8 empty] | 27 | 900 | 90 | 300 | 120 | [6 empty] | 1460 | 1324 | 3.7 | [7 empty] | 21.2
[10 empty] | 31 | 3.64 | 2.68 | 0.004 | 0.033 | 0.06 | 0.22 |  | 0.56 | 0.21 | [5 empty] | 71 | [8 empty] | 27 | 900 | 90 | 300 | 120 | [6 empty] | 1491 | 1331 | 3.8 | [7 empty] | 24
[10 empty] | 31 | 3.67 | 3 | 0.005 | 0.033 | 0.059 | 0.22 |  | 0.57 | 0.29 | [5 empty] | 77 | [8 empty] | 27 | 900 | 90 | 400 | 120 | [6 empty] | 840 | 713 | 9.3 | [7 empty] | 22.2
[10 empty] | 31 | 3.67 | 3 | 0.005 | 0.033 | 0.059 | 0.22 |  | 0.57 | 0.29 | [5 empty] | 77 | [8 empty] | 27 | 900 | 90 | 375 | 120 | [6 empty] | 1043 | 911 | 8.9 | [7 empty] | 38.2
[10 empty] | 31 | 3.67 | 3 | 0.005 | 0.033 | 0.059 | 0.22 |  | 0.57 | 0.29 | [5 empty] | 77 | [8 empty] | 27 | 900 | 90 | 350 | 120 | [6 empty] | 1256 | 1072 | 6.8 | [7 empty] | 36
[10 empty] | 31 | 3.67 | 3 | 0.005 | 0.033 | 0.059 | 0.22 |  | 0.57 | 0.29 | [5 empty] | 77 | [8 empty] | 27 | 900 | 90 | 325 | 120 | [6 empty] | 1426 | 1239 | 4.7 | [7 empty] | 32.3
[10 empty] | 31 | 3.67 | 3 | 0.005 | 0.033 | 0.059 | 0.22 |  | 0.57 | 0.29 | [5 empty] | 77 | [8 empty] | 27 | 900 | 90 | 300 | 120 | [6 empty] | 1378 | 1353 | 4.1 | [7 empty] | 31.3
[10 empty] | 32 | 3.5 | 2.5 | 0.01 | 0.03 |  | 0.38 | 2 |  | 0.47 | [14 empty] | 60 |  |  | 240 | 240 | [6 empty] | 1300 |  | 5.8
[10 empty] | 32 | 3.5 | 2.5 | 0.01 | 0.03 |  | 0.38 | 2 |  | 0.47 | [14 empty] | 60 |  |  | 240 | 180 | [6 empty] | 1300 |  | 6
[10 empty] | 32 | 3.5 | 2.5 | 0.01 | 0.03 |  | 0.38 | 2 |  | 0.47 | [14 empty] | 60 |  |  | 240 | 60 | [6 empty] | 1280 |  | 4.3
[10 empty] | 32 | 3.5 | 2.5 | 0.01 | 0.03 |  | 0.38 | 2 |  | 0.47 | [14 empty] | 60 |  |  | 240 | 30 | [6 empty] | 1210 |  | 2.5
[10 empty] | 32 | 3.5 | 2.5 | 0.01 | 0.03 |  | 0.38 | 2 |  | 0.47 | [14 empty] | 60 | 900 | 30 | 240 | 10 | [6 empty] | 900 |  | 1.5
[10 empty] | 33 | 3.41 | 2.12 | 0.015 | 0.017 | 0.068 | 0.34 | 1.38 |  | 0.32 | [14 empty] | 25 | 855 | 30 | 400 | 67 | [6 empty] | 920 |  | 7.9 | [7 empty] | 39
[10 empty] | 33 | 3.44 | 2.63 | 0.009 | 0.042 | 0.065 | 0.42 |  |  | 0.19 | [14 empty] | 50 | 880 | 30 | 300 | 83 | [6 empty] | 1450 |  | 3 | [7 empty] | 25
[10 empty] | 33 | 3.44 | 2.63 | 0.009 | 0.042 | 0.065 | 0.42 |  |  | 0.19 | [14 empty] | 50 | 880 | 30 | 350 | 67 | [6 empty] | 1260 |  | 6 | [7 empty] | 30
[10 empty] | 33 | 3.44 | 2.63 | 0.009 | 0.042 | 0.065 | 0.42 |  |  | 0.19 | [14 empty] | 50 | 880 | 30 | 400 | 50 | [6 empty] | 980 |  | 6.9 | [7 empty] | 39
[10 empty] | 33 | 3.56 | 2.69 | 0.007 | 0.04 | 0.063 | 0.43 |  |  | 0.36 | [14 empty] | 50 | 880 | 30 | 300 | 283 | [6 empty] | 1400 |  | 2.2 | [7 empty] | 17
[10 empty] | 33 | 3.56 | 2.69 | 0.007 | 0.04 | 0.063 | 0.43 |  |  | 0.36 | [14 empty] | 50 | 880 | 30 | 350 | 166 | [6 empty] | 1150 |  | 4 | [7 empty] | 28
[10 empty] | 33 | 3.56 | 2.69 | 0.007 | 0.04 | 0.063 | 0.43 |  |  | 0.36 | [14 empty] | 50 | 880 | 30 | 400 | 116 | [6 empty] | 990 |  | 7 | [7 empty] | 35
[10 empty] | 33 | 3.5 | 2.55 | 0.011 | 0.061 | 0.062 | 0.27 | 1.9 | [16 empty] | 50 | 875 | 30 | 300 | 333 | [6 empty] | 1350 |  | 7.9 | [7 empty] | 25
[10 empty] | 33 | 3.5 | 2.55 | 0.011 | 0.061 | 0.062 | 0.27 | 1.9 | [16 empty] | 50 | 875 | 30 | 350 | 250 | [6 empty] | 1100 |  | 10 | [7 empty] | 34
[10 empty] | 33 | 3.5 | 2.55 | 0.011 | 0.061 | 0.062 | 0.27 | 1.9 | [16 empty] | 50 | 875 | 30 | 400 | 50 | [6 empty] | 950 |  | 11.2 | [7 empty] | 36
[10 empty] | 33 | 3.49 | 2.69 | 0.005 | 0.041 | 0.061 | 1.23 | [17 empty] | 50 | 900 | 30 | 300 | 333 | [6 empty] | 1205 |  | 2.4 | [7 empty] | 32
[10 empty] | 33 | 3.49 | 2.69 | 0.005 | 0.041 | 0.061 | 1.23 | [17 empty] | 50 | 900 | 30 | 350 | 250 | [6 empty] | 870 |  | 2.5 | [7 empty] | 43
[10 empty] | 33 | 3.49 | 2.69 | 0.005 | 0.041 | 0.061 | 1.23 | [17 empty] | 50 | 900 | 30 | 400 | 166 | [6 empty] | 660 |  | 1.3 | [7 empty] | 41
[10 empty] | 33 | 3.49 | 2.43 | 0.01 | 0.061 | 0.058 | 0.28 | 0.97 | [16 empty] | 50 | 880 | 30 | 300 | 283 | [6 empty] | 1520 |  | 3.2 | [7 empty] | 18
[10 empty] | 33 | 3.49 | 2.43 | 0.01 | 0.061 | 0.058 | 0.28 | 0.97 | [16 empty] | 50 | 880 | 30 | 350 | 200 | [6 empty] | 1195 |  | 6.4 | [7 empty] | 30
[10 empty] | 33 | 3.49 | 2.43 | 0.01 | 0.061 | 0.058 | 0.28 | 0.97 | [16 empty] | 50 | 880 | 30 | 400 | 33 | [6 empty] | 980 |  | 10 | [7 empty] | 35
[10 empty] | 33 | 3.43 | 2.46 | 0.009 | 0.06 | 0.055 | 0.97 | [17 empty] | 50 | 900 | 30 | 300 | 250 | [6 empty] | 1230 |  | 1.8 | [7 empty] | 26
[10 empty] | 33 | 3.43 | 2.46 | 0.009 | 0.06 | 0.055 | 0.97 | [17 empty] | 50 | 900 | 30 | 350 | 166 | [6 empty] | 1000 |  | 3.6 | [7 empty] | 36
[10 empty] | 33 | 3.43 | 2.46 | 0.009 | 0.06 | 0.055 | 0.97 | [17 empty] | 50 | 900 | 30 | 400 | 83 | [6 empty] | 710 |  | 5.6 | [7 empty] | 39
[10 empty] | 33 | 3.47 | 2.47 | 0.005 | 0.031 | 0.054 | 0.22 | 0.63 | [16 empty] | 50 | 880 | 30 | 300 | 233 | [6 empty] | 1510 |  | 2.6 | [7 empty] | 24
[10 empty] | 33 | 3.47 | 2.47 | 0.005 | 0.031 | 0.054 | 0.22 | 0.63 | [16 empty] | 50 | 880 | 30 | 350 | 167 | [6 empty] | 1210 |  | 7.4 | [7 empty] | 31
[10 empty] | 33 | 3.47 | 2.47 | 0.005 | 0.031 | 0.054 | 0.22 | 0.63 | [16 empty] | 50 | 880 | 30 | 400 | 33 | [6 empty] | 1005 |  | 11.5 | [7 empty] | 35
[10 empty] | 33 | 3.46 | 2.89 | 0.006 | 0.041 | 0.053 | 0.45 |  |  | 0.63 | [14 empty] | 50 | 890 | 30 | 400 | 300 | [6 empty] | 870 |  | 5.3 | [7 empty] | 30
[10 empty] | 33 | 3.46 | 2.89 | 0.006 | 0.041 | 0.053 | 0.45 |  |  | 0.63 | [14 empty] | 50 | 890 | 30 | 350 | 300 | [6 empty] | 1100 |  | 2.7 | [7 empty] | 27
[10 empty] | 33 | 3.46 | 2.89 | 0.006 | 0.041 | 0.053 | 0.45 |  |  | 0.63 | [14 empty] | 50 | 890 | 30 | 300 | 300 | [6 empty] | 1250 |  | 2 | [7 empty] | 19
[10 empty] | 33 | 3.29 | 2.67 | 0.01 | 0.062 | 0.047 | 0.24 | [17 empty] | 50 | 900 | 30 | 350 | 100 | [6 empty] | 1270 |  | 6.3 | [7 empty] | 32
[10 empty] | 33 | 3.29 | 2.67 | 0.01 | 0.062 | 0.047 | 0.24 | [17 empty] | 50 | 900 | 30 | 400 | 32 | [6 empty] | 1000 |  | 12.5 | [7 empty] | 38
[10 empty] | 33 | 3.29 | 2.67 | 0.01 | 0.062 | 0.047 | 0.24 | [17 empty] | 50 | 900 | 30 | 300 | 17 | [6 empty] | 1510 |  | 2.9 | [7 empty] | 27
[10 empty] | 33 | 3.47 | 2.76 | 0.017 | 0.031 | 0.043 | 0.34 |  | 0.74 | [15 empty] | 25 | 900 | 30 | 350 | 166 | [6 empty] | 1130 |  | 10 | [7 empty] | 33
[10 empty] | 33 | 3.47 | 2.76 | 0.017 | 0.031 | 0.043 | 0.34 |  | 0.74 | [15 empty] | 25 | 900 | 30 | 400 | 50 | [6 empty] | 1030 |  | 11.3 | [7 empty] | 37
[10 empty] | 33 | 3.5 | 2.66 | 0.01 | 0.062 | 0.042 | 0.6 | [17 empty] | 50 | 900 | 30 | 350 | 333 | [6 empty] | 1095 |  | 5 | [7 empty] | 33
[10 empty] | 33 | 3.5 | 2.66 | 0.01 | 0.062 | 0.042 | 0.6 | [17 empty] | 50 | 900 | 30 | 300 | 166 | [6 empty] | 1425 |  | 2.7 | [7 empty] | 19
[10 empty] | 33 | 3.5 | 2.66 | 0.01 | 0.062 | 0.042 | 0.6 | [17 empty] | 50 | 900 | 30 | 400 | 83 | [6 empty] | 845 |  | 5.8 | [7 empty] | 40
[10 empty] | 34 | 3.65 | 2.28 | 0.006 | 0.028 | 0.035 | 0.4 | [17 empty] | 13 | 900 | 120 | 400 | 240 | [10 empty] | 30 | [5 empty] | 7
[10 empty] | 34 | 3.65 | 2.28 | 0.006 | 0.028 | 0.035 | 0.4 | [17 empty] | 13 | 900 | 120 | 300 | 240 | [10 empty] | 41 | [5 empty] | 23
[10 empty] | 34 | 3.65 | 2.28 | 0.006 | 0.028 | 0.035 | 0.4 | [17 empty] | 13 | 900 | 120 | 400 | 150 | [10 empty] | 31 | [5 empty] | 9
[10 empty] | 34 | 3.65 | 2.28 | 0.006 | 0.028 | 0.035 | 0.4 | [17 empty] | 13 | 900 | 120 | 300 | 150 | [10 empty] | 40 | [5 empty] | 23
[10 empty] | 34 | 3.65 | 2.28 | 0.006 | 0.028 | 0.035 | 0.4 | [17 empty] | 13 | 900 | 120 | 400 | 100 | [10 empty] | 31 | [5 empty] | 9
[10 empty] | 34 | 3.65 | 2.28 | 0.006 | 0.028 | 0.035 | 0.4 | [17 empty] | 13 | 900 | 120 | 300 | 100 | [10 empty] | 40 | [5 empty] | 25
[10 empty] | 34 | 3.65 | 2.28 | 0.006 | 0.028 | 0.035 | 0.4 | [17 empty] | 13 | 900 | 120 | 400 | 60 | [10 empty] | 28 | [5 empty] | 30
[10 empty] | 34 | 3.65 | 2.28 | 0.006 | 0.028 | 0.035 | 0.4 | [17 empty] | 13 | 900 | 120 | 300 | 60 | [10 empty] | 40 | [5 empty] | 24
[10 empty] | 34 | 3.65 | 2.28 | 0.006 | 0.028 | 0.035 | 0.4 | [17 empty] | 13 | 900 | 120 | 400 | 35 | [10 empty] | 28 | [5 empty] | 44
[10 empty] | 34 | 3.65 | 2.28 | 0.006 | 0.028 | 0.035 | 0.4 | [17 empty] | 13 | 900 | 120 | 300 | 35 | [10 empty] | 39 | [5 empty] | 28
[10 empty] | 34 | 3.65 | 2.28 | 0.006 | 0.028 | 0.035 | 0.4 | [17 empty] | 13 | 900 | 120 | 400 | 20 | [10 empty] | 27 | [5 empty] | 48
[10 empty] | 34 | 3.65 | 2.28 | 0.006 | 0.028 | 0.035 | 0.4 | [17 empty] | 13 | 900 | 120 | 300 | 20 | [10 empty] | 42 | [5 empty] | 32
[10 empty] | 34 | 3.65 | 2.28 | 0.006 | 0.028 | 0.035 | 0.4 | [17 empty] | 13 | 900 | 120 | 400 | 10 | [10 empty] | 30 | [5 empty] | 53
[10 empty] | 34 | 3.65 | 2.28 | 0.006 | 0.028 | 0.035 | 0.4 | [17 empty] | 13 | 900 | 120 | 300 | 10 | [10 empty] | 46 | [5 empty] | 24
[10 empty] | 35 | 3 | 2.5 |  |  | 0.054 | 0.11 | 0.58 | 0.75 | 0.16 | [5 empty] | 126 | [9 empty] | 900 | 120 | 375 | 120 | [6 empty] | 998 | 760 | 11.7
[10 empty] | 35 | 3.3 | 2.3 |  |  | 0.045 | 0.14 | 0.54 | 0.65 | 0.14 | [5 empty] | 161 | [9 empty] | 900 | 120 | 375 | 120 | [6 empty] | 988 | 733 | 12.4
[10 empty] | 36 | 3.26 | 2.6 | 0.018 | 0.016 | 0.056 | 0.375 | 0 | 0 | 0 | [5 empty] | 105 | 8.9 | 70 |  | 60 | [5 empty] | 900 | 30 | 300 | 80 | [6 empty] | 1500 | 1240 | 2.2 |  |  |  |  | 415 |  |  | 20
[10 empty] | 36 | 3.26 | 2.6 | 0.018 | 0.016 | 0.056 | 0.375 | 0 | 0 | 0 | [5 empty] | 105 | 8.9 | 70 |  | 60 | [5 empty] | 900 | 30 | 350 | 100 | [6 empty] | 1330 | 990 | 8.8 |  |  |  |  | 360 |  |  | 32
[10 empty] | 36 | 3.26 | 2.6 | 0.018 | 0.016 | 0.056 | 0.375 | 0 | 0 | 0 | [5 empty] | 105 | 8.9 | 70 |  | 60 | [5 empty] | 900 | 30 | 400 | 30 | [6 empty] | 1000 | 710 | 9.9 |  |  |  |  | 270 |  |  | 37
[10 empty] | 36 | 3.565 | 2.85 | 0.0235 | 0.0295 | 0.048 | 0.615 | 0.044 | 0.525 | 0.33 | [5 empty] | 98 | 8.3 | 60 |  | 70 | [5 empty] | 900 | 30 | 300 | 30 | [6 empty] | 1340 | 1000 | 2.2 |  |  |  |  | 438 |  |  | 26
[10 empty] | 36 | 3.565 | 2.85 | 0.0235 | 0.0295 | 0.048 | 0.615 | 0.044 | 0.525 | 0.33 | [5 empty] | 98 | 8.3 | 60 |  | 70 | [5 empty] | 900 | 30 | 400 | 65 | [6 empty] | 840 | 840 | 2.8 |  |  |  |  | 345 |  |  | 38
[10 empty] | 37 | 3.39 | 2.56 | 0 | 0 | 0.04 | 0.37 | 0 | 0.29 | 0.25 | [5 empty] | 104 | [8 empty] | 10 | 870 | 120 | 375 | 120 | [6 empty] | 930 | 730 | 9
[10 empty] | 37 | 3.52 | 2.64 | 0 | 0 | 0.04 | 0.67 | 0 | 0.25 | 0.25 | [5 empty] | 102 | [8 empty] | 10 | 870 | 120 | 375 | 120 | [6 empty] | 900 | 780 | 9.4
[10 empty] | 37 | 3.48 | 2.51 | 0 | 0 | 0.04 | 0.56 | 0 | 0.31 | 0.15 | [5 empty] | 130 | [8 empty] | 10 | 870 | 120 | 375 | 120 | [6 empty] | 1154 | 896 | 9.6
[10 empty] | 37 | 3.5 | 2.32 | 0 | 0 | 0.04 | 0.59 | 0 | 0.29 | 0.33 | [5 empty] | 230 | [8 empty] | 10 | 870 | 120 | 375 | 120 | [6 empty] | 1161 | 850 | 12
[10 empty] | 38 | 3.5 | 2.5 | 0.004 | 0.02 | 0.035 | 0.25 | 1.4 | [17 empty] | 900 | 120 | 375 | 240 | [8 empty] | 6.5 | 307
[10 empty] | 38 | 3.5 | 2.5 | 0.004 | 0.02 | 0.035 | 0.25 | 1.4 |  | 0.3 | [15 empty] | 900 | 120 | 375 | 240 | [8 empty] | 5.7 | 302
[10 empty] | 38 | 3.5 | 2.5 | 0.004 | 0.02 | 0.035 | 0.25 | 1.4 |  | 0.35 | [15 empty] | 900 | 120 | 375 | 240 | [8 empty] | 5.9 | 306
[10 empty] | 38 | 3.5 | 2.5 | 0.004 | 0.02 | 0.035 | 0.25 | 1.4 | [17 empty] | 900 | 120 | 375 | 240 | [8 empty] | 6.9 | 297
[10 empty] | 38 | 3.5 | 2.5 | 0.004 | 0.02 | 0.035 | 0.25 | 0.4 | [17 empty] | 900 | 120 | 375 | 240 | [8 empty] | 7.3 | 303
[10 empty] | 38 | 3.5 | 2.5 | 0.004 | 0.02 | 0.035 | 0.25 | 0.4 | [17 empty] | 900 | 120 | 375 | 240 | [8 empty] | 7.1 | 305
[10 empty] | 38 | 3.5 | 2.5 | 0.004 | 0.02 | 0.035 | 0.25 | 0.4 | [17 empty] | 900 | 120 | 375 | 240 | [8 empty] | 5.5 | 322
[10 empty] | 38 | 3.1 | 2.5 | 0.004 | 0.02 | 0.035 | 0.25 | 0.4 | [17 empty] | 900 | 120 | 375 | 240 | [8 empty] | 7.5 | 310
[10 empty] | 38 | 3.5 | 2.5 | 0.004 | 0.02 | 0.035 | 0.25 | 1.4 | [17 empty] | 900 | 120 | 325 | 240 | [8 empty] | 4.3 | 378
[10 empty] | 38 | 3.5 | 2.5 | 0.004 | 0.02 | 0.035 | 0.25 | 1.4 |  | 0.3 | [15 empty] | 900 | 120 | 325 | 240 | [8 empty] | 3.6 | 373
[10 empty] | 38 | 3.5 | 2.5 | 0.004 | 0.02 | 0.035 | 0.25 | 1.4 |  | 0.35 | [15 empty] | 900 | 120 | 325 | 240 | [8 empty] | 3.2 | 373
[10 empty] | 38 | 3.5 | 2.5 | 0.004 | 0.02 | 0.035 | 0.25 | 1.4 | [17 empty] | 900 | 120 | 325 | 240 | [8 empty] | 3.5 | 356
[10 empty] | 38 | 3.5 | 2.5 | 0.004 | 0.02 | 0.035 | 0.25 | 0.4 | [17 empty] | 900 | 120 | 325 | 240 | [8 empty] | 5 | 365
[10 empty] | 38 | 3.5 | 2.5 | 0.004 | 0.02 | 0.035 | 0.25 | 0.4 | [17 empty] | 900 | 120 | 325 | 240 | [8 empty] | 4 | 369
[10 empty] | 38 | 3.5 | 2.5 | 0.004 | 0.02 | 0.035 | 0.25 | 0.4 | [17 empty] | 900 | 120 | 325 | 240 | [8 empty] | 2.4 | 347
[10 empty] | 38 | 3.1 | 2.5 | 0.004 | 0.02 | 0.035 | 0.25 | 0.4 | [17 empty] | 900 | 120 | 325 | 240 | [8 empty] | 4.8 | 374
[10 empty] | 39 | 3.6 | 3.2 | 0.013 | 0.015 | 0.06 | 0.24 | 0.68 | 0.78 | 0.31 | [5 empty] | 337 | [9 empty] | 900 | 60 | 435 | 60 | [6 empty] | 1024 | 600 | 3.15 | 330 | [6 empty] | 32.5
[10 empty] | 39 | 3.6 | 3.2 | 0.013 | 0.015 | 0.06 | 0.24 | 0.68 | 0.78 | 0.31 | [5 empty] | 337 | [9 empty] | 900 | 60 | 409 | 60 | [6 empty] | 1025 | 550 | 6.6 | 304 | [6 empty] | 44
[10 empty] | 39 | 3.6 | 3.2 | 0.013 | 0.015 | 0.06 | 0.24 | 0.68 | 0.78 | 0.31 | [5 empty] | 337 | [9 empty] | 900 | 60 | 381 | 60 | [6 empty] | 1040 | 670 | 6.7 | 325 | [6 empty] | 37.5
[10 empty] | 39 | 3.6 | 3.58 | 0.01 | 0.014 | 0.054 | 0.24 | 0.65 | 0.68 | 0.32 | [5 empty] | 480 | [9 empty] | 900 | 60 | 430 | 60 | [6 empty] | 1123 | 580 | 4 | 331 | [6 empty] | 33
[10 empty] | 39 | 3.6 | 3.58 | 0.01 | 0.014 | 0.054 | 0.24 | 0.65 | 0.68 | 0.32 | [5 empty] | 480 | [9 empty] | 900 | 60 | 408 | 60 | [6 empty] | 1100 | 555 | 4.25 | 313 | [6 empty] | 39
[10 empty] | 39 | 3.6 | 3.58 | 0.01 | 0.014 | 0.054 | 0.24 | 0.65 | 0.68 | 0.32 | [5 empty] | 480 | [9 empty] | 900 | 60 | 380 | 60 | [6 empty] | 1125 | 730 | 9.4 | 330 | [6 empty] | 40
[10 empty] | 39 | 3.66 | 2.69 | 0.005 | 0.012 | 0.047 | 0.2 | 0.61 | 0.59 | 0.28 | [5 empty] | 400 | [9 empty] | 970 | 60 | 440 | 60 | [6 empty] | 925 | 525 | 1.5 | [7 empty] | 39.5
[10 empty] | 39 | 3.66 | 2.69 | 0.005 | 0.012 | 0.047 | 0.2 | 0.61 | 0.59 | 0.28 | [5 empty] | 400 | [9 empty] | 970 | 60 | 410 | 60 | [6 empty] | 965 | 500 | 3.6 | [7 empty] | 57.5
[10 empty] | 39 | 3.66 | 2.69 | 0.005 | 0.012 | 0.047 | 0.2 | 0.61 | 0.59 | 0.28 | [5 empty] | 400 | [9 empty] | 970 | 60 | 370 | 60 | [6 empty] | 1090 | 670 | 6.1 | [7 empty] | 66
[10 empty] | 39 | 3.66 | 2.69 | 0.005 | 0.012 | 0.047 | 0.2 | 0.61 | 0.59 | 0.28 | [5 empty] | 400 | [9 empty] | 970 | 60 | 340 | 60 | [6 empty] | 1250 | 900 | 9.1 | [7 empty] | 57
[10 empty] | 39 | 3.66 | 2.69 | 0.005 | 0.012 | 0.047 | 0.2 | 0.61 | 0.59 | 0.28 | [5 empty] | 400 | [9 empty] | 900 | 60 | 454 | 60 | [6 empty] | 990 | 525 | 2.5 | 338 | [6 empty] | 15
[10 empty] | 39 | 3.66 | 2.69 | 0.005 | 0.012 | 0.047 | 0.2 | 0.61 | 0.59 | 0.28 | [5 empty] | 400 | [9 empty] | 900 | 60 | 415 | 60 | [6 empty] | 1025 | 550 | 6.4 | 304 | [6 empty] | 40
[10 empty] | 39 | 3.66 | 2.69 | 0.005 | 0.012 | 0.047 | 0.2 | 0.61 | 0.59 | 0.28 | [5 empty] | 400 | [9 empty] | 900 | 60 | 375 | 60 | [6 empty] | 1040 | 775 | 7 | 338 | [6 empty] | 38
[10 empty] | 39 | 3.66 | 2.69 | 0.005 | 0.012 | 0.047 | 0.2 | 0.61 | 0.59 | 0.28 | [5 empty] | 400 | [9 empty] | 900 | 60 | 360 | 60 | [6 empty] | 1190 | 880 | 5.35 | 363 | [6 empty] | 33
[10 empty] | 40 | 3.68 | 2.52 | 0.008 | 0.02 | 0.055 | 0.25 | [8 empty] | 200 | [9 empty] | 900 | 60
[10 empty] | 40 | 3.67 | 3.07 | 0.006 | 0.02 | 0.04 | 0.3 | [8 empty] | 200 | [9 empty] | 900 | 60
[10 empty] | 40 | 3.62 | 2.61 | 0.008 | 0.03 | 0.04 | 0.26 | 1.96 |  | 0.27 | [5 empty] | 200 | [9 empty] | 900 | 60
[10 empty] | 40 | 3.64 | 2.01 | 0.007 | 0.02 | 0.038 | 0.24 | [8 empty] | 200 | [9 empty] | 900 | 60
[10 empty] | 40 | 3.7 | 2.62 | 0.01 | 0.03 | 0.038 | 0.25 | 1.94 | [7 empty] | 200 | [9 empty] | 900 | 60
[10 empty] | 41 | 3.6 | 2.66 | 0.01 | 0.05 | 0.085 | 0.13 | 0.52 | 0.52 | [6 empty] | 275 | [8 empty] | 12.5 | 920 | 120 | 320 | 120 | [6 empty] | 1191 | 925 | 3.8 | 326
[10 empty] | 41 | 3.2 | 2.5 | 0.015 | 0.04 | 0.085 | 0.15 | 0.97 | 0.6 | [6 empty] | 275 | [8 empty] | 12.5 | 920 | 120 | 320 | 120 | [6 empty] | 1140 | 889 | 3.5 | 288
[10 empty] | 41 | 3.6 | 2.66 | 0.01 | 0.05 | 0.085 | 0.13 | 0.52 | 0.52 | [6 empty] | 150 | [8 empty] | 25 | 920 | 120 | 320 | 120 | [6 empty] | 1282 | 956 | 4.1 | 362
[10 empty] | 41 | 3.2 | 2.5 | 0.015 | 0.04 | 0.085 | 0.15 | 0.97 | 0.6 | [6 empty] | 150 | [8 empty] | 25 | 920 | 120 | 320 | 120 | [6 empty] | 1260 | 885 | 4.5 | 373
[10 empty] | 41 | 3.6 | 2.66 | 0.01 | 0.05 | 0.085 | 0.13 | 0.52 | 0.52 | [6 empty] | 100 | [8 empty] | 50 | 920 | 120 | 320 | 120 | [6 empty] | 1204 | 754 | 5.5 | 331
[10 empty] | 41 | 3.2 | 2.5 | 0.015 | 0.04 | 0.085 | 0.15 | 0.97 | 0.6 | [6 empty] | 100 | [8 empty] | 50 | 920 | 120 | 320 | 120 | [6 empty] | 1187 | 790 | 2.9 | 325
[10 empty] | 41 | 3.6 | 2.66 | 0.01 | 0.05 | 0.085 | 0.13 | 0.52 | 0.52 | [6 empty] | 275 | [8 empty] | 12.5 | 900 | 120 | 340 | 120 | [6 empty] | 1096 | 763 | 6.6 | 286
[10 empty] | 41 | 3.2 | 2.5 | 0.015 | 0.04 | 0.085 | 0.15 | 0.97 | 0.6 | [6 empty] | 275 | [8 empty] | 12.5 | 900 | 120 | 340 | 120 | [6 empty] | 1034 | 862 | 6.2 | 260
[10 empty] | 41 | 3.6 | 2.66 | 0.01 | 0.05 | 0.085 | 0.13 | 0.52 | 0.52 | [6 empty] | 150 | [8 empty] | 25 | 900 | 120 | 340 | 120 | [6 empty] | 1026 | 754 | 4.9 | 276
[10 empty] | 41 | 3.2 | 2.5 | 0.015 | 0.04 | 0.085 | 0.15 | 0.97 | 0.6 | [6 empty] | 150 | [8 empty] | 25 | 900 | 120 | 340 | 120 | [6 empty] | 1062 | 766 | 6.5 | 285
[10 empty] | 41 | 3.6 | 2.66 | 0.01 | 0.05 | 0.085 | 0.13 | 0.52 | 0.52 | [6 empty] | 100 | [8 empty] | 50 | 900 | 120 | 340 | 120 | [6 empty] | 1091 | 740 | 6.5 | 293
[10 empty] | 41 | 3.2 | 2.5 | 0.015 | 0.04 | 0.085 | 0.15 | 0.97 | 0.6 | [6 empty] | 100 | [8 empty] | 50 | 900 | 120 | 340 | 120 | [6 empty] | 1091 | 768 | 5.3 | 298
[10 empty] | 41 | 3.6 | 2.66 | 0.01 | 0.05 | 0.085 | 0.13 | 0.52 | 0.52 | [6 empty] | 275 | [8 empty] | 12.5 | 880 | 120 | 360 | 120 | [6 empty] | 951 | 579 | 8.5 | 254
[10 empty] | 41 | 3.2 | 2.5 | 0.015 | 0.04 | 0.085 | 0.15 | 0.97 | 0.6 | [6 empty] | 275 | [8 empty] | 12.5 | 880 | 120 | 360 | 120 | [6 empty] | 915 | 742 | 8.9 | 248
[10 empty] | 41 | 3.6 | 2.66 | 0.01 | 0.05 | 0.085 | 0.13 | 0.52 | 0.52 | [6 empty] | 150 | [8 empty] | 25 | 880 | 120 | 360 | 120 | [6 empty] | 931 | 714 | 8.8 | 242
[10 empty] | 41 | 3.2 | 2.5 | 0.015 | 0.04 | 0.085 | 0.15 | 0.97 | 0.6 | [6 empty] | 150 | [8 empty] | 25 | 880 | 120 | 360 | 120 | [6 empty] | 1052 | 724 | 6.6 | 289
[10 empty] | 41 | 3.6 | 2.66 | 0.01 | 0.05 | 0.085 | 0.13 | 0.52 | 0.52 | [6 empty] | 100 | [8 empty] | 50 | 880 | 120 | 360 | 120 | [6 empty] | 1003 | 627 | 8 | 270
[10 empty] | 41 | 3.2 | 2.5 | 0.015 | 0.04 | 0.085 | 0.15 | 0.97 | 0.6 | [6 empty] | 100 | [8 empty] | 50 | 880 | 120 | 360 | 120 | [6 empty] | 937 | 656 | 9.6 | 240
[10 empty] | 41 | 3.6 | 2.66 | 0.01 | 0.05 | 0.085 | 0.13 | 0.52 | 0.52 | [6 empty] | 275 | [8 empty] | 12.5 | 860 | 120 | 380 | 120 | [6 empty] | 862 | 613 | 11.3 | 221
[10 empty] | 41 | 3.2 | 2.5 | 0.015 | 0.04 | 0.085 | 0.15 | 0.97 | 0.6 | [6 empty] | 275 | [8 empty] | 12.5 | 860 | 120 | 380 | 120 | [6 empty] | 852 | 651 | 8.8 | 223
[10 empty] | 41 | 3.6 | 2.66 | 0.01 | 0.05 | 0.085 | 0.13 | 0.52 | 0.52 | [6 empty] | 150 | [8 empty] | 25 | 860 | 120 | 380 | 120 | [6 empty] | 860 | 605 | 10.2 | 220
[10 empty] | 41 | 3.2 | 2.5 | 0.015 | 0.04 | 0.085 | 0.15 | 0.97 | 0.6 | [6 empty] | 150 | [8 empty] | 25 | 860 | 120 | 380 | 120 | [6 empty] | 825 | 643 | 11.6 | 218
[10 empty] | 41 | 3.6 | 2.66 | 0.01 | 0.05 | 0.085 | 0.13 | 0.52 | 0.52 | [6 empty] | 100 | [8 empty] | 50 | 860 | 120 | 380 | 120 | [6 empty] | 992 | 651 | 9.8 | 266
[10 empty] | 41 | 3.2 | 2.5 | 0.015 | 0.04 | 0.085 | 0.15 | 0.97 | 0.6 | [6 empty] | 100 | [8 empty] | 50 | 860 | 120 | 380 | 120 | [6 empty] | 928 | 703 | 6.9 | 225
[10 empty] | 41 | 3.5 | 2.35 | 0.015 | 0.035 | 0.065 | 0.13 | 1 | 0.95 | [6 empty] | 275 | [8 empty] | 12.5 | 920 | 120 | 320 | 120 | [6 empty] | 1231 | 956 | 3.1 | 346
[10 empty] | 41 | 3.5 | 2.35 | 0.015 | 0.035 | 0.065 | 0.13 | 1 | 0.95 | [6 empty] | 150 | [8 empty] | 25 | 920 | 120 | 320 | 120 | [6 empty] | 1091 | 808 | 6.9 | 290
[10 empty] | 41 | 3.5 | 2.35 | 0.015 | 0.035 | 0.065 | 0.13 | 1 | 0.95 | [6 empty] | 100 | [8 empty] | 50 | 920 | 120 | 320 | 120 | [6 empty] | 1230 | 826 | 5.1 | 337
[10 empty] | 41 | 3.5 | 2.35 | 0.015 | 0.035 | 0.065 | 0.13 | 1 | 0.95 | [6 empty] | 275 | [8 empty] | 12.5 | 900 | 120 | 340 | 120 | [6 empty] | 1003 | 793 | 6.6 | 258
[10 empty] | 41 | 3.5 | 2.35 | 0.015 | 0.035 | 0.065 | 0.13 | 1 | 0.95 | [6 empty] | 150 | [8 empty] | 25 | 900 | 120 | 340 | 120 | [6 empty] | 971 | 713 | 10.7 | 262
[10 empty] | 41 | 3.5 | 2.35 | 0.015 | 0.035 | 0.065 | 0.13 | 1 | 0.95 | [6 empty] | 100 | [8 empty] | 50 | 900 | 120 | 340 | 120 | [6 empty] | 1104 | 775 | 5.7 | 297
[10 empty] | 41 | 3.5 | 2.35 | 0.015 | 0.035 | 0.065 | 0.13 | 1 | 0.95 | [6 empty] | 275 | [8 empty] | 12.5 | 880 | 120 | 360 | 120 | [6 empty] | 883 | 676 | 8.2 | 229
[10 empty] | 41 | 3.5 | 2.35 | 0.015 | 0.035 | 0.065 | 0.13 | 1 | 0.95 | [6 empty] | 150 | [8 empty] | 25 | 880 | 120 | 360 | 120 | [6 empty] | 1023 | 721 | 8.3 | 276
[10 empty] | 41 | 3.5 | 2.35 | 0.015 | 0.035 | 0.065 | 0.13 | 1 | 0.95 | [6 empty] | 100 | [8 empty] | 50 | 880 | 120 | 360 | 120 | [6 empty] | 986 | 722 | 9.6 | 258
[10 empty] | 41 | 3.5 | 2.35 | 0.015 | 0.035 | 0.065 | 0.13 | 1 | 0.95 | [6 empty] | 275 | [8 empty] | 12.5 | 860 | 120 | 380 | 120 | [6 empty] | 868 | 614 | 11 | 225
[10 empty] | 41 | 3.5 | 2.35 | 0.015 | 0.035 | 0.065 | 0.13 | 1 | 0.95 | [6 empty] | 150 | [8 empty] | 25 | 860 | 120 | 380 | 120 | [6 empty] | 921 | 693 | 11 | 249
[10 empty] | 41 | 3.5 | 2.35 | 0.015 | 0.035 | 0.065 | 0.13 | 1 | 0.95 | [6 empty] | 100 | [8 empty] | 50 | 860 | 120 | 380 | 120 | [6 empty] | 933 | 686 | 5.7 | 232
[10 empty] | 41 | 3.55 | 2.3 | 0.015 | 0.035 | 0.06 | 0.13 | 1.45 | 0.6 | [6 empty] | 275 | [8 empty] | 12.5 | 920 | 120 | 320 | 120 | [6 empty] | 1191 | 926 | 3.4 | 330
[10 empty] | 41 | 3.55 | 2.3 | 0.015 | 0.035 | 0.06 | 0.13 | 1.45 | 0.6 | [6 empty] | 150 | [8 empty] | 25 | 920 | 120 | 320 | 120 | [6 empty] | 1130 | 888 | 5.6 | 301
[10 empty] | 41 | 3.55 | 2.3 | 0.015 | 0.035 | 0.06 | 0.13 | 1.45 | 0.6 | [6 empty] | 100 | [8 empty] | 50 | 920 | 120 | 320 | 120 | [6 empty] | 1087 | 755 | 3.5 | 310
[10 empty] | 41 | 3.55 | 2.3 | 0.015 | 0.035 | 0.06 | 0.13 | 1.45 | 0.6 | [6 empty] | 275 | [8 empty] | 12.5 | 900 | 120 | 340 | 120 | [6 empty] | 1046 | 799 | 5.9 | 284
[10 empty] | 41 | 3.55 | 2.3 | 0.015 | 0.035 | 0.06 | 0.13 | 1.45 | 0.6 | [6 empty] | 150 | [8 empty] | 25 | 900 | 120 | 340 | 120 | [6 empty] | 868 | 740 | 3.5 | 230
[10 empty] | 41 | 3.55 | 2.3 | 0.015 | 0.035 | 0.06 | 0.13 | 1.45 | 0.6 | [6 empty] | 100 | [8 empty] | 50 | 900 | 120 | 340 | 120 | [6 empty] | 1065 | 755 | 4.3 | 280
[10 empty] | 41 | 3.55 | 2.3 | 0.015 | 0.035 | 0.06 | 0.13 | 1.45 | 0.6 | [6 empty] | 275 | [8 empty] | 12.5 | 880 | 120 | 360 | 120 | [6 empty] | 914 | 647 | 8.6 | 250
[10 empty] | 41 | 3.55 | 2.3 | 0.015 | 0.035 | 0.06 | 0.13 | 1.45 | 0.6 | [6 empty] | 150 | [8 empty] | 25 | 880 | 120 | 360 | 120 | [6 empty] | 1091 | 751 | 8.3 | 289
[10 empty] | 41 | 3.55 | 2.3 | 0.015 | 0.035 | 0.06 | 0.13 | 1.45 | 0.6 | [6 empty] | 100 | [8 empty] | 50 | 880 | 120 | 360 | 120 | [6 empty] | 946 | 666 | 9 | 256
[10 empty] | 41 | 3.55 | 2.3 | 0.015 | 0.035 | 0.06 | 0.13 | 1.45 | 0.6 | [6 empty] | 275 | [8 empty] | 12.5 | 860 | 120 | 380 | 120 | [6 empty] | 883 | 651 | 10.3 | 230
[10 empty] | 41 | 3.55 | 2.3 | 0.015 | 0.035 | 0.06 | 0.13 | 1.45 | 0.6 | [6 empty] | 150 | [8 empty] | 25 | 860 | 120 | 380 | 120 | [6 empty] | 935 | 712 | 7.3 | 243
[10 empty] | 41 | 3.55 | 2.3 | 0.015 | 0.035 | 0.06 | 0.13 | 1.45 | 0.6 | [6 empty] | 100 | [8 empty] | 50 | 860 | 120 | 380 | 120 | [6 empty] | 930 | 695 | 8.2 | 242
[10 empty] | 41 | 3.6 | 2.4 | 0.01 | 0.035 | 0.058 | 0.19 | 0.98 | 0.22 | [6 empty] | 275 | [8 empty] | 12.5 | 920 | 120 | 320 | 120 | [6 empty] | 1078 | 823 | 8 | 280
[10 empty] | 41 | 3.6 | 2.4 | 0.01 | 0.035 | 0.058 | 0.19 | 0.98 | 0.22 | [6 empty] | 150 | [8 empty] | 25 | 920 | 120 | 320 | 120 | [6 empty] | 1263 | 898 | 4.3 | 366
[10 empty] | 41 | 3.6 | 2.4 | 0.01 | 0.035 | 0.058 | 0.19 | 0.98 | 0.22 | [6 empty] | 100 | [8 empty] | 50 | 920 | 120 | 320 | 120 | [6 empty] | 1204 | 741 | 5.7 | 335
[10 empty] | 41 | 3.6 | 2.4 | 0.01 | 0.035 | 0.058 | 0.19 | 0.98 | 0.22 | [6 empty] | 275 | [8 empty] | 12.5 | 900 | 120 | 340 | 120 | [6 empty] | 1068 | 855 | 6.8 | 286
[10 empty] | 41 | 3.6 | 2.4 | 0.01 | 0.035 | 0.058 | 0.19 | 0.98 | 0.22 | [6 empty] | 150 | [8 empty] | 25 | 900 | 120 | 340 | 120 | [6 empty] | 945 | 701 | 7 | 258
[10 empty] | 41 | 3.6 | 2.4 | 0.01 | 0.035 | 0.058 | 0.19 | 0.98 | 0.22 | [6 empty] | 100 | [8 empty] | 50 | 900 | 120 | 340 | 120 | [6 empty] | 1065 | 698 | 5.9 | 275
[10 empty] | 41 | 3.6 | 2.4 | 0.01 | 0.035 | 0.058 | 0.19 | 0.98 | 0.22 | [6 empty] | 275 | [8 empty] | 12.5 | 880 | 120 | 360 | 120 | [6 empty] | 903 | 635 | 8.6 | 248
[10 empty] | 41 | 3.6 | 2.4 | 0.01 | 0.035 | 0.058 | 0.19 | 0.98 | 0.22 | [6 empty] | 150 | [8 empty] | 25 | 880 | 120 | 360 | 120 | [6 empty] | 836 | 664 | 7 | 222
[10 empty] | 41 | 3.6 | 2.4 | 0.01 | 0.035 | 0.058 | 0.19 | 0.98 | 0.22 | [6 empty] | 100 | [8 empty] | 50 | 880 | 120 | 360 | 120 | [6 empty] | 1003 | 641 | 7.1 | 265
[10 empty] | 41 | 3.6 | 2.4 | 0.01 | 0.035 | 0.058 | 0.19 | 0.98 | 0.22 | [6 empty] | 275 | [8 empty] | 12.5 | 860 | 120 | 380 | 120 | [6 empty] | 868 | 627 | 8.8 | 226
[10 empty] | 41 | 3.6 | 2.4 | 0.01 | 0.035 | 0.058 | 0.19 | 0.98 | 0.22 | [6 empty] | 150 | [8 empty] | 25 | 860 | 120 | 380 | 120 | [6 empty] | 1013 | 686 | 8.3 | 270
[10 empty] | 41 | 3.6 | 2.4 | 0.01 | 0.035 | 0.058 | 0.19 | 0.98 | 0.22 | [6 empty] | 100 | [8 empty] | 50 | 860 | 120 | 380 | 120 | [6 empty] | 961 | 627 | 7.5 | 245
[10 empty] | 41 | 3.3 | 2.2 | 0.012 | 0.02 | 0.055 | 0.1 | 1.49 | 1.03 | [6 empty] | 275 | [8 empty] | 12.5 | 920 | 120 | 320 | 120 | [6 empty] | 1216 | 936 | 3.8 | 361
[10 empty] | 41 | 3.7 | 2.45 | 0.015 | 0.035 | 0.055 | 0.18 | 0.49 | 0.59 | [6 empty] | 275 | [8 empty] | 12.5 | 920 | 120 | 320 | 120 | [6 empty] | 1104 | 855 | 7.5 | 299
[10 empty] | 41 | 3.3 | 2.2 | 0.012 | 0.02 | 0.055 | 0.1 | 1.49 | 1.03 | [6 empty] | 150 | [8 empty] | 25 | 920 | 120 | 320 | 120 | [6 empty] | 1215 | 968 | 4.4 | 368
[10 empty] | 41 | 3.7 | 2.45 | 0.015 | 0.035 | 0.055 | 0.18 | 0.49 | 0.59 | [6 empty] | 150 | [8 empty] | 25 | 920 | 120 | 320 | 120 | [6 empty] | 1265 | 985 | 4.9 | 371
[10 empty] | 41 | 3.3 | 2.2 | 0.012 | 0.02 | 0.055 | 0.1 | 1.49 | 1.03 | [6 empty] | 100 | [8 empty] | 50 | 920 | 120 | 320 | 120 | [6 empty] | 1129 | 798 | 4.9 | 312
[10 empty] | 41 | 3.7 | 2.45 | 0.015 | 0.035 | 0.055 | 0.18 | 0.49 | 0.59 | [6 empty] | 100 | [8 empty] | 50 | 920 | 120 | 320 | 120 | [6 empty] | 1134 | 764 | 3.2 | 315
[10 empty] | 41 | 3.3 | 2.2 | 0.012 | 0.02 | 0.055 | 0.1 | 1.49 | 1.03 | [6 empty] | 275 | [8 empty] | 12.5 | 900 | 120 | 340 | 120 | [6 empty] | 984 | 786 | 6.2 | 258
[10 empty] | 41 | 3.7 | 2.45 | 0.015 | 0.035 | 0.055 | 0.18 | 0.49 | 0.59 | [6 empty] | 275 | [8 empty] | 12.5 | 900 | 120 | 340 | 120 | [6 empty] | 956 | 747 | 8.5 | 281
[10 empty] | 41 | 3.3 | 2.2 | 0.012 | 0.02 | 0.055 | 0.1 | 1.49 | 1.03 | [6 empty] | 150 | [8 empty] | 25 | 900 | 120 | 340 | 120 | [6 empty] | 914 | 702 | 9.1 | 248
[10 empty] | 41 | 3.7 | 2.45 | 0.015 | 0.035 | 0.055 | 0.18 | 0.49 | 0.59 | [6 empty] | 150 | [8 empty] | 25 | 900 | 120 | 340 | 120 | [6 empty] | 1003 | 741 | 8.6 | 268
[10 empty] | 41 | 3.3 | 2.2 | 0.012 | 0.02 | 0.055 | 0.1 | 1.49 | 1.03 | [6 empty] | 100 | [8 empty] | 50 | 900 | 120 | 340 | 120 | [6 empty] | 1091 | 762 | 5.5 | 294
[10 empty] | 41 | 3.7 | 2.45 | 0.015 | 0.035 | 0.055 | 0.18 | 0.49 | 0.59 | [6 empty] | 100 | [8 empty] | 50 | 900 | 120 | 340 | 120 | [6 empty] | 1078 | 739 | 5.1 | 285
[10 empty] | 41 | 3.3 | 2.2 | 0.012 | 0.02 | 0.055 | 0.1 | 1.49 | 1.03 | [6 empty] | 275 | [8 empty] | 12.5 | 880 | 120 | 360 | 120 | [6 empty] | 883 | 711 | 7.1 | 228
[10 empty] | 41 | 3.7 | 2.45 | 0.015 | 0.035 | 0.055 | 0.18 | 0.49 | 0.59 | [6 empty] | 275 | [8 empty] | 12.5 | 880 | 120 | 360 | 120 | [6 empty] | 925 | 704 | 8.5 | 253
[10 empty] | 41 | 3.3 | 2.2 | 0.012 | 0.02 | 0.055 | 0.1 | 1.49 | 1.03 | [6 empty] | 150 | [8 empty] | 25 | 880 | 120 | 360 | 120 | [6 empty] | 808 | 652 | 9.3 | 221
[10 empty] | 41 | 3.7 | 2.45 | 0.015 | 0.035 | 0.055 | 0.18 | 0.49 | 0.59 | [6 empty] | 150 | [8 empty] | 25 | 880 | 120 | 360 | 120 | [6 empty] | 919 | 675 | 8.6 | 249
[10 empty] | 41 | 3.3 | 2.2 | 0.012 | 0.02 | 0.055 | 0.1 | 1.49 | 1.03 | [6 empty] | 100 | [8 empty] | 50 | 880 | 120 | 360 | 120 | [6 empty] | 1018 | 720 | 7.4 | 238
[10 empty] | 41 | 3.7 | 2.45 | 0.015 | 0.035 | 0.055 | 0.18 | 0.49 | 0.59 | [6 empty] | 100 | [8 empty] | 50 | 880 | 120 | 360 | 120 | [6 empty] | 923 | 646 | 8.1 | 226
[10 empty] | 41 | 3.3 | 2.2 | 0.012 | 0.02 | 0.055 | 0.1 | 1.49 | 1.03 | [6 empty] | 275 | [8 empty] | 12.5 | 860 | 120 | 380 | 120 | [6 empty] | 852 | 648 | 8.5 | 228
[10 empty] | 41 | 3.7 | 2.45 | 0.015 | 0.035 | 0.055 | 0.18 | 0.49 | 0.59 | [6 empty] | 275 | [8 empty] | 12.5 | 860 | 120 | 380 | 120 | [6 empty] | 909 | 648 | 11.4 | 241
[10 empty] | 41 | 3.3 | 2.2 | 0.012 | 0.02 | 0.055 | 0.1 | 1.49 | 1.03 | [6 empty] | 150 | [8 empty] | 25 | 860 | 120 | 380 | 120 | [6 empty] | 842 | 683 | 11.4 | 231
[10 empty] | 41 | 3.7 | 2.45 | 0.015 | 0.035 | 0.055 | 0.18 | 0.49 | 0.59 | [6 empty] | 150 | [8 empty] | 25 | 860 | 120 | 380 | 120 | [6 empty] | 1052 | 722 | 6.9 | 280
[10 empty] | 41 | 3.3 | 2.2 | 0.012 | 0.02 | 0.055 | 0.1 | 1.49 | 1.03 | [6 empty] | 100 | [8 empty] | 50 | 860 | 120 | 380 | 120 | [6 empty] | 926 | 634 | 6.4 | 235
[10 empty] | 41 | 3.7 | 2.45 | 0.015 | 0.035 | 0.055 | 0.18 | 0.49 | 0.59 | [6 empty] | 100 | [8 empty] | 50 | 860 | 120 | 380 | 120 | [6 empty] | 939 | 695 | 8.2 | 243
[10 empty] | 41 | 3.6 | 2.5 | 0.011 | 0.025 | 0.051 | 0.1 | 1.55 | 1 | [6 empty] | 275 | [8 empty] | 12.5 | 920 | 120 | 320 | 120 | [6 empty] | 1130 | 901 | 5 | 308
[10 empty] | 41 | 3.6 | 2.5 | 0.011 | 0.025 | 0.051 | 0.1 | 1.55 | 1 | [6 empty] | 150 | [8 empty] | 25 | 920 | 120 | 320 | 120 | [6 empty] | 1203 | 953 | 4.8 | 364
[10 empty] | 41 | 3.6 | 2.5 | 0.011 | 0.025 | 0.051 | 0.1 | 1.55 | 1 | [6 empty] | 100 | [8 empty] | 50 | 920 | 120 | 320 | 120 | [6 empty] | 1257 | 795 | 4.7 | 345
[10 empty] | 41 | 3.6 | 2.5 | 0.011 | 0.025 | 0.051 | 0.1 | 1.55 | 1 | [6 empty] | 275 | [8 empty] | 12.5 | 900 | 120 | 340 | 120 | [6 empty] | 1062 | 774 | 6.2 | 282
[10 empty] | 41 | 3.6 | 2.5 | 0.011 | 0.025 | 0.051 | 0.1 | 1.55 | 1 | [6 empty] | 150 | [8 empty] | 25 | 900 | 120 | 340 | 120 | [6 empty] | 925 | 700 | 9.7 | 249
[10 empty] | 41 | 3.6 | 2.5 | 0.011 | 0.025 | 0.051 | 0.1 | 1.55 | 1 | [6 empty] | 100 | [8 empty] | 50 | 900 | 120 | 340 | 120 | [6 empty] | 1091 | 739 | 5 | 295
[10 empty] | 41 | 3.6 | 2.5 | 0.011 | 0.025 | 0.051 | 0.1 | 1.55 | 1 | [6 empty] | 275 | [8 empty] | 12.5 | 880 | 120 | 360 | 120 | [6 empty] | 883 | 638 | 7.9 | 229
[10 empty] | 41 | 3.6 | 2.5 | 0.011 | 0.025 | 0.051 | 0.1 | 1.55 | 1 | [6 empty] | 150 | [8 empty] | 25 | 880 | 120 | 360 | 120 | [6 empty] | 878 | 678 | 6.6 | 236
[10 empty] | 41 | 3.6 | 2.5 | 0.011 | 0.025 | 0.051 | 0.1 | 1.55 | 1 | [6 empty] | 100 | [8 empty] | 50 | 880 | 120 | 360 | 120 | [6 empty] | 942 | 662 | 8.5 | 248
[10 empty] | 41 | 3.6 | 2.5 | 0.011 | 0.025 | 0.051 | 0.1 | 1.55 | 1 | [6 empty] | 275 | [8 empty] | 12.5 | 860 | 120 | 380 | 120 | [6 empty] | 873 | 649 | 8.4 | 226
[10 empty] | 41 | 3.6 | 2.5 | 0.011 | 0.025 | 0.051 | 0.1 | 1.55 | 1 | [6 empty] | 150 | [8 empty] | 25 | 860 | 120 | 380 | 120 | [6 empty] | 1052 | 723 | 6.3 | 286
[10 empty] | 41 | 3.6 | 2.5 | 0.011 | 0.025 | 0.051 | 0.1 | 1.55 | 1 | [6 empty] | 100 | [8 empty] | 50 | 860 | 120 | 380 | 120 | [6 empty] | 932 | 652 | 11.9 | 235
[10 empty] | 41 | 3.45 | 2.55 | 0.01 | 0.04 | 0.05 | 0.1 | 0.5 | 0.96 | [6 empty] | 275 | [8 empty] | 12.5 | 920 | 120 | 320 | 120 | [6 empty] | 1183 | 832 | 2.9 | 254
[10 empty] | 41 | 3.45 | 2.55 | 0.01 | 0.04 | 0.05 | 0.1 | 0.5 | 0.96 | [6 empty] | 150 | [8 empty] | 25 | 920 | 120 | 320 | 120 | [6 empty] | 1252 | 848 | 3.3 | 360
[10 empty] | 41 | 3.45 | 2.55 | 0.01 | 0.04 | 0.05 | 0.1 | 0.5 | 0.96 | [6 empty] | 100 | [8 empty] | 50 | 920 | 120 | 320 | 120 | [6 empty] | 1191 | 732 | 5.4 | 328
[10 empty] | 41 | 3.45 | 2.55 | 0.01 | 0.04 | 0.05 | 0.1 | 0.5 | 0.96 | [6 empty] | 275 | [8 empty] | 12.5 | 900 | 120 | 340 | 120 | [6 empty] | 1048 | 848 | 5.4 | 281
[10 empty] | 41 | 3.45 | 2.55 | 0.01 | 0.04 | 0.05 | 0.1 | 0.5 | 0.96 | [6 empty] | 150 | [8 empty] | 25 | 900 | 120 | 340 | 120 | [6 empty] | 904 | 666 | 7.4 | 240
[10 empty] | 41 | 3.45 | 2.55 | 0.01 | 0.04 | 0.05 | 0.1 | 0.5 | 0.96 | [6 empty] | 100 | [8 empty] | 50 | 900 | 120 | 340 | 120 | [6 empty] | 1029 | 723 | 4.6 | 276
[10 empty] | 41 | 3.45 | 2.55 | 0.01 | 0.04 | 0.05 | 0.1 | 0.5 | 0.96 | [6 empty] | 275 | [8 empty] | 12.5 | 880 | 120 | 360 | 120 | [6 empty] | 897 | 647 | 8.3 | 230
[10 empty] | 41 | 3.45 | 2.55 | 0.01 | 0.04 | 0.05 | 0.1 | 0.5 | 0.96 | [6 empty] | 150 | [8 empty] | 25 | 880 | 120 | 360 | 120 | [6 empty] | 1029 | 714 | 6.5 | 270
[10 empty] | 41 | 3.45 | 2.55 | 0.01 | 0.04 | 0.05 | 0.1 | 0.5 | 0.96 | [6 empty] | 100 | [8 empty] | 50 | 880 | 120 | 360 | 120 | [6 empty] | 935 | 584 | 6.6 | 248
[10 empty] | 41 | 3.45 | 2.55 | 0.01 | 0.04 | 0.05 | 0.1 | 0.5 | 0.96 | [6 empty] | 275 | [8 empty] | 12.5 | 860 | 120 | 380 | 120 | [6 empty] | 835 | 642 | 10.8 | 218
[10 empty] | 41 | 3.45 | 2.55 | 0.01 | 0.04 | 0.05 | 0.1 | 0.5 | 0.96 | [6 empty] | 150 | [8 empty] | 25 | 860 | 120 | 380 | 120 | [6 empty] | 992 | 641 | 9.8 | 263
[10 empty] | 41 | 3.45 | 2.55 | 0.01 | 0.04 | 0.05 | 0.1 | 0.5 | 0.96 | [6 empty] | 100 | [8 empty] | 50 | 860 | 120 | 380 | 120 | [6 empty] | 989 | 641 | 10.7 | 245
[10 empty] | 42 | 3.43 | 1.91 | 0.026 | 0.063 | 0.06 | 0.21 | 1.9 | 0.47 | [15 empty] | 14 | 900 | 120 | 300 | 120 | [6 empty] | 1387 |  | 0.5
[10 empty] | 42 | 3.43 | 1.91 | 0.026 | 0.063 | 0.06 | 0.21 | 1.9 | 0.47 | [15 empty] | 14 | 900 | 120 | 300 | 120 | [6 empty] | 1390 |  | 1.2
[10 empty] | 42 | 3.43 | 1.91 | 0.026 | 0.063 | 0.06 | 0.21 | 1.9 | 0.47 | [15 empty] | 14 | 900 | 120 | 300 | 120 | [6 empty] | 1426 |  | 0.6
[10 empty] | 42 | 3.65 | 2.55 | 0.025 | 0.061 | 0.06 | 0.27 | 1.57 | 0.54 | [15 empty] | 14 | 900 | 120 | 300 | 120 | [6 empty] | 1505 |  | 1.5
[10 empty] | 42 | 3.65 | 2.55 | 0.025 | 0.061 | 0.06 | 0.27 | 1.57 | 0.54 | [15 empty] | 14 | 900 | 120 | 300 | 120 | [6 empty] | 1538 |  | 2.7
[10 empty] | 42 | 3.65 | 2.55 | 0.025 | 0.061 | 0.06 | 0.27 | 1.57 | 0.54 | [15 empty] | 14 | 900 | 120 | 300 | 120 | [6 empty] | 1541 |  | 3
[10 empty] | 42 | 3.43 | 2.49 | 0.02 | 0.061 | 0.056 | 0.28 | 1.6 | 0.69 | [15 empty] | 14 | 900 | 120 | 300 | 120 | [6 empty] | 1444 |  | 0.6
[10 empty] | 42 | 3.43 | 2.49 | 0.02 | 0.061 | 0.056 | 0.28 | 1.6 | 0.69 | [15 empty] | 14 | 900 | 120 | 300 | 120 | [6 empty] | 1449 |  | 2.6
[10 empty] | 42 | 3.43 | 2.49 | 0.02 | 0.061 | 0.056 | 0.28 | 1.6 | 0.69 | [15 empty] | 14 | 900 | 120 | 300 | 120 | [6 empty] | 1481 |  | 2.2
[10 empty] | 42 | 3.69 | 2.07 | 0.029 | 0.058 | 0.053 | 0.26 | 1.58 | 0.8 | [15 empty] | 14 | 900 | 120 | 300 | 120 | [6 empty] | 1402 |  | 4.3
[10 empty] | 42 | 3.69 | 2.07 | 0.029 | 0.058 | 0.053 | 0.26 | 1.58 | 0.8 | [15 empty] | 14 | 900 | 120 | 300 | 120 | [6 empty] | 1434 |  | 6.3
[10 empty] | 42 | 3.69 | 2.07 | 0.029 | 0.058 | 0.053 | 0.26 | 1.58 | 0.8 | [15 empty] | 14 | 900 | 120 | 300 | 120 | [6 empty] | 1433 |  | 5
[10 empty] | 42 | 3.6 | 2.45 | 0.022 | 0.059 | 0.053 | 0.25 | 2.15 | 0.81 | [15 empty] | 14 | 900 | 120 | 300 | 120 | [6 empty] | 1462 |  | 6.9
[10 empty] | 42 | 3.6 | 2.45 | 0.022 | 0.059 | 0.053 | 0.25 | 2.15 | 0.81 | [15 empty] | 14 | 900 | 120 | 300 | 120 | [6 empty] | 1484 |  | 7.2
[10 empty] | 42 | 3.6 | 2.45 | 0.022 | 0.059 | 0.053 | 0.25 | 2.15 | 0.81 | [15 empty] | 14 | 900 | 120 | 300 | 120 | [6 empty] | 1485 |  | 5.4
[10 empty] | 42 | 3.54 | 2.65 | 0.019 | 0.06 | 0.051 | 0.26 | 1.52 | 0.81 | [15 empty] | 14 | 900 | 120 | 380 | 120 | [6 empty] | 1038 |  | 13.2 | 292 | 31
[10 empty] | 42 | 3.54 | 2.65 | 0.019 | 0.06 | 0.051 | 0.26 | 1.52 | 0.81 | [15 empty] | 14 | 900 | 120 | 360 | 120 | [6 empty] | 1075 |  | 12.8 | 310 | 34
[10 empty] | 42 | 3.54 | 2.65 | 0.019 | 0.06 | 0.051 | 0.26 | 1.52 | 0.81 | [15 empty] | 14 | 900 | 120 | 360 | 120 | [6 empty] | 1128 | 795 | 7.8 | 321 | 34
[10 empty] | 42 | 3.54 | 2.65 | 0.019 | 0.06 | 0.051 | 0.26 | 1.52 | 0.81 | [15 empty] | 14 | 900 | 120 | 340 | 120 | [6 empty] | 1203 |  | 8.7 | 360 | 39
[10 empty] | 42 | 3.54 | 2.65 | 0.019 | 0.06 | 0.051 | 0.26 | 1.52 | 0.81 | [15 empty] | 14 | 900 | 120 | 320 | 120 | [6 empty] | 1260 |  | 7.3 | 368 | 40
[10 empty] | 42 | 3.6 | 2.62 | 0.031 | 0.066 | 0.051 | 0.25 | 0.96 | 0.77 | [15 empty] | 14 | 900 | 120 | 300 | 120 | [6 empty] | 1534 |  | 2.1
[10 empty] | 42 | 3.6 | 2.62 | 0.031 | 0.066 | 0.051 | 0.25 | 0.96 | 0.77 | [15 empty] | 14 | 900 | 120 | 300 | 120 | [6 empty] | 1538 |  | 2
[10 empty] | 42 | 3.6 | 2.62 | 0.031 | 0.066 | 0.051 | 0.25 | 0.96 | 0.77 | [15 empty] | 14 | 900 | 120 | 300 | 120 | [6 empty] | 1548 |  | 0.7
[10 empty] | 42 | 3.54 | 2.65 | 0.019 | 0.06 | 0.051 | 0.26 | 1.52 | 0.81 | [15 empty] | 14 | 900 | 120 | 300 | 120 | [6 empty] | 1340 |  | 5.2 | 379 | 41
[10 empty] | 42 | 3.54 | 2.65 | 0.019 | 0.06 | 0.051 | 0.26 | 1.52 | 0.81 | [15 empty] | 14 | 900 | 120 | 300 | 120 | [6 empty] | 1436 | 1137 | 2.6 | 410 | 44
[10 empty] | 42 | 3.54 | 2.65 | 0.019 | 0.06 | 0.051 | 0.26 | 1.52 | 0.81 | [15 empty] | 14 | 900 | 120 | 280 | 120 | [6 empty] | 1470 |  | 3.8 | 426 | 45
[10 empty] | 42 | 3.55 | 2.47 | 0.026 | 0.06 | 0.05 | 0.27 | 1.65 | 0.9 | [15 empty] | 14 | 900 | 120 | 300 | 120 | [6 empty] | 1470 |  | 2.7
[10 empty] | 42 | 3.55 | 2.47 | 0.026 | 0.06 | 0.05 | 0.27 | 1.65 | 0.9 | [15 empty] | 14 | 900 | 120 | 300 | 120 | [6 empty] | 1500 |  | 2.2
[10 empty] | 42 | 3.55 | 2.47 | 0.026 | 0.06 | 0.05 | 0.27 | 1.65 | 0.9 | [15 empty] | 14 | 900 | 120 | 300 | 120 | [6 empty] | 1497 |  | 2.3
[10 empty] | 42 | 3.59 | 2.11 | 0.026 | 0.064 | 0.048 | 0.27 | 1.02 | 0.98 | [15 empty] | 14 | 900 | 120 | 300 | 120 | [6 empty] | 1337 |  | 2.9
[10 empty] | 42 | 3.59 | 2.11 | 0.026 | 0.064 | 0.048 | 0.27 | 1.02 | 0.98 | [15 empty] | 14 | 900 | 120 | 300 | 120 | [6 empty] | 1351 |  | 1.3
[10 empty] | 42 | 3.59 | 2.11 | 0.026 | 0.064 | 0.048 | 0.27 | 1.02 | 0.98 | [15 empty] | 14 | 900 | 120 | 300 | 120 | [6 empty] | 1362 |  | 3
[10 empty] | 42 | 3.72 | 2.93 | 0.036 | 0.057 | 0.044 | 0.21 | 0.98 | 0.56 | [15 empty] | 14 | 900 | 120 | 300 | 120 | [6 empty] | 1365 |  | 3.5
[10 empty] | 42 | 3.72 | 2.93 | 0.036 | 0.057 | 0.044 | 0.21 | 0.98 | 0.56 | [15 empty] | 14 | 900 | 120 | 300 | 120 | [6 empty] | 1376 |  | 2
[10 empty] | 42 | 3.72 | 2.93 | 0.036 | 0.057 | 0.044 | 0.21 | 0.98 | 0.56 | [15 empty] | 14 | 900 | 120 | 300 | 120 | [6 empty] | 1369 |  | 2.9
[10 empty] | 42 | 3.48 | 3.03 | 0.027 | 0.063 | 0.041 | 0.33 | 2.03 | 1 | [15 empty] | 14 | 900 | 120 | 300 | 120 | [6 empty] | 1512 |  | 2.9
[10 empty] | 42 | 3.48 | 3.03 | 0.027 | 0.063 | 0.041 | 0.33 | 2.03 | 1 | [15 empty] | 14 | 900 | 120 | 300 | 120 | [6 empty] | 1461 |  | 3.4
[10 empty] | 42 | 3.48 | 3.03 | 0.027 | 0.063 | 0.041 | 0.33 | 2.03 | 1 | [15 empty] | 14 | 900 | 120 | 300 | 120 | [6 empty] | 1515 |  | 3.9
[10 empty] | 42 | 3.8 | 2.91 | 0.035 | 0.061 | 0.037 | 0.32 | 1.5 | 0.71 | [15 empty] | 14 | 900 | 120 | 300 | 120 | [6 empty] | 1475 |  | 2
[10 empty] | 42 | 3.8 | 2.91 | 0.035 | 0.061 | 0.037 | 0.32 | 1.5 | 0.71 | [15 empty] | 14 | 900 | 120 | 300 | 120 | [6 empty] | 1499 |  | 3.3
[10 empty] | 42 | 3.8 | 2.91 | 0.035 | 0.061 | 0.037 | 0.32 | 1.5 | 0.71 | [15 empty] | 14 | 900 | 120 | 300 | 120 | [6 empty] | 1493 |  | 2.5
[10 empty] | 43 | 3.55 | 2.43 | 0.01 | 0.043 | 0.071 | 0.17 | 1.48 | 0.85 | [16 empty] | 900 | 120 | 360 | 90 | [6 empty] | 1065 |  |  |  | 31.5
[10 empty] | 43 | 3.68 | 2.66 | 0.01 | 0.035 | 0.068 | 0.07 | 1.67 | 0.78 | [16 empty] | 900 | 120 | 280 | 90 | [6 empty] | 1371 |  |  |  | 42.5
[10 empty] | 44 | 3.54 | 2.65 | 0.019 | 0.06 | 0.051 | 0.26 | 1.52 | 0.81 | [16 empty] | 900 | 120 | 380 | 120 | [6 empty] | 1036 |  |  |  | 30.9
[10 empty] | 44 | 3.54 | 2.65 | 0.019 | 0.06 | 0.051 | 0.26 | 1.52 | 0.81 | [16 empty] | 900 | 120 | 360 | 120 | [6 empty] | 1075 |  |  |  | 33.5
[10 empty] | 44 | 3.54 | 2.65 | 0.019 | 0.06 | 0.051 | 0.26 | 1.52 | 0.81 | [16 empty] | 900 | 120 | 340 | 120 | [6 empty] | 1203 |  |  |  | 38.8
[10 empty] | 44 | 3.54 | 2.65 | 0.019 | 0.06 | 0.051 | 0.26 | 1.52 | 0.81 | [16 empty] | 900 | 120 | 320 | 120 | [6 empty] | 1260 |  |  |  | 39.5
[10 empty] | 44 | 3.54 | 2.65 | 0.019 | 0.06 | 0.051 | 0.26 | 1.52 | 0.81 | [16 empty] | 900 | 120 | 300 | 120 | [6 empty] | 1340 |  |  |  | 40.5
[10 empty] | 44 | 3.54 | 2.65 | 0.019 | 0.06 | 0.051 | 0.26 | 1.52 | 0.81 | [16 empty] | 900 | 120 | 280 | 120 | [6 empty] | 1470 |  |  |  | 45.1
[10 empty] | 45 | 3.58 | 2.27 | 0.008 | 0.038 | 0.037 | 0.12 | 0.46 | 0.5 | 0 | [5 empty] | 100 |  | 25 |  | 80 |  |  | 741 | 4.26 |  | 900 | 120 | 270 | 60 | [6 empty] | 1033 | 805 | 4.77 |  | 32.3 |  |  |  | 138 | 21
[10 empty] | 45 | 3.58 | 2.27 | 0.008 | 0.038 | 0.037 | 0.12 | 0.46 | 0.5 | 0 | [5 empty] | 100 |  | 25 |  | 80 |  |  | 741 | 4.26 |  | 900 | 120 | 270 | 120 | [6 empty] | 1023 | 823 | 5.6 |  | 33.2 |  |  |  | 132 | 21
[10 empty] | 45 | 3.58 | 2.27 | 0.008 | 0.038 | 0.037 | 0.12 | 0.46 | 0.5 | 0 | [5 empty] | 100 |  | 25 |  | 80 |  |  | 741 | 4.26 |  | 900 | 120 | 270 | 180 | [6 empty] | 1008 | 818 | 3.71 |  | 33 |  |  |  | 115 | 21
[10 empty] | 45 | 3.58 | 2.27 | 0.008 | 0.038 | 0.037 | 0.12 | 0.46 | 0.5 | 0 | [5 empty] | 100 |  | 25 |  | 80 |  |  | 741 | 4.26 |  | 900 | 120 | 300 | 60 | [6 empty] | 1013 | 833 | 3.09 |  | 34.1 |  |  |  | 133 | 21
[10 empty] | 45 | 3.58 | 2.27 | 0.008 | 0.038 | 0.037 | 0.12 | 0.46 | 0.5 | 0 | [5 empty] | 100 |  | 25 |  | 80 |  |  | 741 | 4.26 |  | 900 | 120 | 300 | 120 | [6 empty] | 1015 | 832 | 3.73 |  | 34.7 |  |  |  | 142 | 21
[10 empty] | 45 | 3.58 | 2.27 | 0.008 | 0.038 | 0.037 | 0.12 | 0.46 | 0.5 | 0 | [5 empty] | 100 |  | 25 |  | 80 |  |  | 741 | 4.26 |  | 900 | 120 | 300 | 180 | [6 empty] | 1026 | 840 | 3.68 |  | 32.4 |  |  |  | 103 | 21
[10 empty] | 45 | 3.58 | 2.27 | 0.008 | 0.038 | 0.037 | 0.12 | 0.46 | 0.5 | 0 | [5 empty] | 100 |  | 25 |  | 80 |  |  | 741 | 4.26 |  | 900 | 120 | 325 | 60 | [6 empty] | 1241 | 1010 | 2.23 |  | 39.7 |  |  |  | 108 | 21 |  |  | 19.32
[10 empty] | 45 | 3.58 | 2.27 | 0.008 | 0.038 | 0.037 | 0.12 | 0.46 | 0.5 | 0 | [5 empty] | 100 |  | 25 |  | 80 |  |  | 741 | 4.26 |  | 900 | 120 | 325 | 120 | [6 empty] | 1245 | 1023 | 2.06 |  | 39 |  |  |  | 89 | 21
[10 empty] | 45 | 3.58 | 2.27 | 0.008 | 0.038 | 0.037 | 0.12 | 0.46 | 0.5 | 0 | [5 empty] | 100 |  | 25 |  | 80 |  |  | 741 | 4.26 |  | 900 | 120 | 325 | 180 | [6 empty] | 1281 | 1041 | 3.66 |  | 39.8 |  |  |  | 106 | 21
[10 empty] | 45 | 3.58 | 2.27 | 0.008 | 0.038 | 0.037 | 0.12 | 0.46 | 0.5 | 0 | [5 empty] | 100 |  | 25 |  | 80 |  |  | 741 | 4.26 |  | 900 | 120 | 350 | 60 | [6 empty] | 1481 | 1188 | 1.46 |  | 45.9 |  |  |  | 63 | 21
[10 empty] | 45 | 3.58 | 2.27 | 0.008 | 0.038 | 0.037 | 0.12 | 0.46 | 0.5 | 0 | [5 empty] | 100 |  | 25 |  | 80 |  |  | 741 | 4.26 |  | 900 | 120 | 350 | 120 | [6 empty] | 1491 | 1240 | 1.27 |  | 45.8 |  |  |  | 53 | 21 |  |  | 30.24
[10 empty] | 45 | 3.58 | 2.27 | 0.008 | 0.038 | 0.037 | 0.12 | 0.46 | 0.5 | 0 | [5 empty] | 100 |  | 25 |  | 80 |  |  | 741 | 4.26 |  | 900 | 120 | 350 | 180 | [6 empty] | 1509 | 1272 | 1.33 |  | 45.3 |  |  |  | 43 | 21
[10 empty] | 45 | 3.58 | 2.27 | 0.008 | 0.038 | 0.037 | 0.12 | 0.46 | 0.5 | 0 | [5 empty] | 100 |  | 25 |  | 80 |  |  | 741 | 4.26 |  | 900 | 120 | 375 | 60 | [6 empty] | 896 | 885 | 0.19 |  | 49.3
[10 empty] | 45 | 3.58 | 2.27 | 0.008 | 0.038 | 0.037 | 0.12 | 0.46 | 0.5 | 0 | [5 empty] | 100 |  | 25 |  | 80 |  |  | 741 | 4.26 |  | 900 | 120 | 375 | 120 | [6 empty] | 952 | 902 | 0.17 |  | 49.1
[10 empty] | 45 | 3.58 | 2.27 | 0.008 | 0.038 | 0.037 | 0.12 | 0.46 | 0.5 | 0 | [5 empty] | 100 |  | 25 |  | 80 |  |  | 741 | 4.26 |  | 900 | 120 | 375 | 180 | [6 empty] | 1154 | 805 | 0.03 |  | 50.4
[10 empty] | 45 | 3.64 | 2.48 | 0.009 | 0.025 | 0.045 | 0.16 | 0.43 | 0.45 | 0 | [5 empty] | 110 |  | 20 |  | 90 |  |  | 815 | 4.27 |  | 900 | 90 | 300 | 60 | [6 empty] | 1388 | 1235 | 0.56 |  | 44.7 |  |  |  | 57 | 21
[10 empty] | 45 | 3.64 | 2.48 | 0.009 | 0.025 | 0.045 | 0.16 | 0.43 | 0.45 | 0 | [5 empty] | 110 |  | 20 |  | 90 |  |  | 815 | 4.27 |  | 900 | 90 | 300 | 120 | [6 empty] | 1373 | 1250 | 0.4 |  | 44.8 |  |  |  | 76 | 21
[10 empty] | 45 | 3.64 | 2.48 | 0.009 | 0.025 | 0.045 | 0.16 | 0.43 | 0.45 | 0 | [5 empty] | 110 |  | 20 |  | 90 |  |  | 815 | 4.27 |  | 900 | 90 | 300 | 180 | [6 empty] | 1529 | 1268 | 1.69 |  | 45.4 |  |  |  | 64 | 21 |  |  | 23.09
[10 empty] | 45 | 3.64 | 2.48 | 0.009 | 0.025 | 0.045 | 0.16 | 0.43 | 0.45 | 0 | [5 empty] | 110 |  | 20 |  | 90 |  |  | 815 | 4.27 |  | 900 | 90 | 356 | 60 | [6 empty] | 1089 | 890 | 3.33 |  | 35.5 |  |  |  | 112 | 21
[10 empty] | 45 | 3.64 | 2.48 | 0.009 | 0.025 | 0.045 | 0.16 | 0.43 | 0.45 | 0 | [5 empty] | 110 |  | 20 |  | 90 |  |  | 815 | 4.27 |  | 900 | 90 | 356 | 120 | [6 empty] | 1073 | 905 | 2.7 |  | 35.8 |  |  |  | 126 | 21
[10 empty] | 45 | 3.64 | 2.48 | 0.009 | 0.025 | 0.045 | 0.16 | 0.43 | 0.45 | 0 | [5 empty] | 110 |  | 20 |  | 90 |  |  | 815 | 4.27 |  | 900 | 90 | 356 | 180 | [6 empty] | 1095 | 913 | 2.98 |  | 36.1 |  |  |  | 132 | 21 |  |  | 22.41
[10 empty] | 45 | 3.56 | 2.63 | 0.01 | 0.025 | 0.047 | 0.15 | 0.45 | 0.44 | 0 | [5 empty] | 150 |  | 17 |  | 90 |  |  | 735 | 4.49 |  | 900 | 90 | 300 | 60 | [6 empty] | 1380 | 1249 | 0.42 |  | 45.3 |  |  |  | 80 | 21
[10 empty] | 45 | 3.56 | 2.63 | 0.01 | 0.025 | 0.047 | 0.15 | 0.45 | 0.44 | 0 | [5 empty] | 150 |  | 17 |  | 90 |  |  | 735 | 4.49 |  | 900 | 90 | 300 | 120 | [6 empty] | 1543 | 1313 | 1.42 |  | 46.2 |  |  |  | 71 | 21
[10 empty] | 45 | 3.56 | 2.63 | 0.01 | 0.025 | 0.047 | 0.15 | 0.45 | 0.44 | 0 | [5 empty] | 150 |  | 17 |  | 90 |  |  | 735 | 4.49 |  | 900 | 90 | 300 | 180 | [6 empty] | 1602 | 1339 | 2.57 |  | 45 |  |  |  | 76 | 21 |  |  | 21.45
[10 empty] | 45 | 3.56 | 2.63 | 0.01 | 0.025 | 0.047 | 0.15 | 0.45 | 0.44 | 0 | [5 empty] | 150 |  | 17 |  | 90 |  |  | 735 | 4.49 |  | 900 | 90 | 359 | 60 | [6 empty] | 1125 | 901 | 4.42 |  | 35.6 |  |  |  | 120 | 21
[10 empty] | 45 | 3.56 | 2.63 | 0.01 | 0.025 | 0.047 | 0.15 | 0.45 | 0.44 | 0 | [5 empty] | 150 |  | 17 |  | 90 |  |  | 735 | 4.49 |  | 900 | 90 | 359 | 120 | [6 empty] | 1116 | 921 | 3.41 |  | 36.2 |  |  |  | 130 | 21
[10 empty] | 45 | 3.56 | 2.63 | 0.01 | 0.025 | 0.047 | 0.15 | 0.45 | 0.44 | 0 | [5 empty] | 150 |  | 17 |  | 90 |  |  | 735 | 4.49 |  | 900 | 90 | 359 | 180 | [6 empty] | 1126 | 924 | 3.69 |  | 36.1 |  |  |  | 134 | 21 |  |  | 28.42
[10 empty] | 45 | 3.58 | 2.57 | 0.007 | 0.048 | 0.043 | 0.34 | 0.45 | 0.46 | 0.19 | [5 empty] | 200 |  | 12 |  | 90 |  |  | 785 | 2.81 |  | 900 | 90 | 363 | 60 | [6 empty] | 924 | 778 | 1.11 |  | 34.4 |  |  |  | 102 | 21
[10 empty] | 45 | 3.58 | 2.57 | 0.007 | 0.048 | 0.043 | 0.34 | 0.45 | 0.46 | 0.19 | [5 empty] | 200 |  | 12 |  | 90 |  |  | 785 | 2.81 |  | 900 | 90 | 363 | 120 | [6 empty] | 883 | 813 | 0.43 |  | 34.3 |  |  |  | 121 | 21
[10 empty] | 45 | 3.58 | 2.57 | 0.007 | 0.048 | 0.043 | 0.34 | 0.45 | 0.46 | 0.19 | [5 empty] | 200 |  | 12 |  | 90 |  |  | 785 | 2.81 |  | 900 | 90 | 363 | 180 | [6 empty] | 997 | 821 | 1.31 |  | 32.9 |  |  |  | 110 | 21 |  |  | 25.25
[10 empty] | 45 | 3.58 | 2.57 | 0.007 | 0.048 | 0.043 | 0.34 | 0.45 | 0.46 | 0.19 | [5 empty] | 200 |  | 12 |  | 90 |  |  | 785 | 2.81 |  | 900 | 90 | 300 | 60 | [6 empty] | 1329 | 1108 | 0.72 |  | 44.8 |  |  |  | 92 | 21
[10 empty] | 45 | 3.58 | 2.57 | 0.007 | 0.048 | 0.043 | 0.34 | 0.45 | 0.46 | 0.19 | [5 empty] | 200 |  | 12 |  | 90 |  |  | 785 | 2.81 |  | 900 | 90 | 300 | 120 | [6 empty] | 1197 | 1181 | 0.24 |  | 44.2 |  |  |  | 95 | 21 |  |  | 42.89
[10 empty] | 45 | 3.58 | 2.57 | 0.007 | 0.048 | 0.043 | 0.34 | 0.45 | 0.46 | 0.19 | [5 empty] | 200 |  | 12 |  | 90 |  |  | 785 | 2.81 |  | 900 | 90 | 300 | 180 | [6 empty] | 1359 | 1195 | 0.64 |  | 44.4 |  |  |  | 76 | 21
[10 empty] | 46 | 3.58 | 2.27 | 0.008 | 0.038 | 0.037 | 0.12 | 0.46 | 0.5 | 0 | [5 empty] | 100 |  | 25 |  | 80 |  |  | 741 | 4.26 |  | 900 | 120 | 300 | 180 | [6 empty] | 1509 | 1272 | 1.33 |  | 45.3 |  |  |  | 43 | 21
[10 empty] | 46 | 3.58 | 2.27 | 0.008 | 0.038 | 0.037 | 0.12 | 0.46 | 0.5 | 0 | [5 empty] | 100 |  | 25 |  | 80 |  |  | 741 | 4.26 |  | 900 | 120 | 350 | 120 | [6 empty] | 1015 | 832 | 3.73 |  | 34.7 |  |  |  | 142 | 21
[10 empty] | 46 | 3.62 | 2.48 | 0.009 | 0.025 | 0.045 | 0.16 | 0.43 | 0.45 | 0 | [5 empty] | 110 |  | 20 |  | 90 |  |  | 815 | 4.27 |  | 900 | 90 | 300 | 180 | [6 empty] | 1529 | 1268 | 1.69 |  | 45.4 |  |  |  | 64 | 21
[10 empty] | 46 | 3.62 | 2.48 | 0.009 | 0.025 | 0.045 | 0.16 | 0.43 | 0.45 | 0 | [5 empty] | 110 |  | 20 |  | 90 |  |  | 815 | 4.27 |  | 900 | 90 | 356 | 180 | [6 empty] | 1095 | 913 | 2.98 |  | 36.1 |  |  |  | 132 | 21
[10 empty] | 46 | 3.56 | 2.63 | 0.01 | 0.025 | 0.047 | 0.15 | 0.45 | 0.44 | 0 | [5 empty] | 150 |  | 17 |  | 90 |  |  | 735 | 4.49 |  | 900 | 90 | 300 | 180 | [6 empty] | 1602 | 1339 | 2.57 |  | 45 |  |  |  | 76 | 21
[10 empty] | 46 | 3.56 | 2.63 | 0.01 | 0.025 | 0.047 | 0.15 | 0.45 | 0.44 | 0 | [5 empty] | 150 |  | 17 |  | 90 |  |  | 735 | 4.49 |  | 900 | 90 | 356 | 180 | [6 empty] | 1126 | 924 | 3.69 |  | 36.1 |  |  |  | 134 | 21
[10 empty] | 46 | 3.58 | 2.57 | 0.007 | 0.048 | 0.043 | 0.34 | 0.45 | 0.46 | 0.19 | [5 empty] | 200 |  | 12 |  | 90 |  |  | 785 | 2.81 |  | 900 | 90 | 300 | 180 | [6 empty] | 1359 | 1195 | 0.64 |  | 44.4 |  |  |  | 76 | 21
[10 empty] | 46 | 3.58 | 2.57 | 0.007 | 0.048 | 0.043 | 0.34 | 0.45 | 0.46 | 0.19 | [5 empty] | 200 |  | 12 |  | 90 |  |  | 785 | 2.81 |  | 900 | 90 | 363 | 120 | [6 empty] | 883 | 813 | 0.43 |  | 34.3 |  |  |  | 121 | 21
[10 empty] | 47 | 3.4 | 2.69 | 0.01 | 0.02 | 0.044 | 0.19 | 0.73 | 0.87 | 0.23 | 0.04 | 0.015 | 0.007 |  |  | 200 |  |  |  | 95 | 80 | 20 | 780 | 7.1 |  | 900 | 90 | 250 | 60 | [6 empty] | 1520 | 1410 | 1.8 |  | 58
[10 empty] | 47 | 3.4 | 2.69 | 0.01 | 0.02 | 0.044 | 0.19 | 0.73 | 0.87 | 0.23 | 0.04 | 0.015 | 0.007 |  |  | 200 |  |  |  | 95 | 80 | 20 | 780 | 7.1 |  | 900 | 90 | 325 | 90 | [6 empty] | 1263 | 880 | 3.9 |  | 49
[10 empty] | 47 | 3.4 | 2.69 | 0.01 | 0.02 | 0.044 | 0.19 | 0.73 | 0.87 | 0.23 | 0.04 | 0.015 | 0.007 |  |  | 200 |  |  |  | 95 | 80 | 20 | 780 | 7.1 |  | 900 | 90 | 375 | 90 | [6 empty] | 1075 | 695 | 7.1 |  | 42
[10 empty] | 47 | 3.4 | 2.69 | 0.01 | 0.02 | 0.044 | 0.19 | 0.73 | 0.87 | 0.23 | 0.04 | 0.015 | 0.007 |  |  | 200 |  |  |  | 95 | 80 | 20 | 780 | 7.1 |  | 900 | 90 | 425 | 60 | [6 empty] | 862 | 565 | 9.2 |  | 37
[10 empty] | 49 | 3.45 | 2.82 | 0.019 | 0.032 | 0.041 | 0.061 | [8 empty] | 37 |  | 44 | [7 empty] | 930 | 60 | 420 | 30 | [6 empty] | 1104 | 790 | 14.7 |  | 26 | [7 empty] | 29.4
[10 empty] | 49 | 3.45 | 2.82 | 0.019 | 0.032 | 0.041 | 0.061 | [8 empty] | 37 |  | 44 | [7 empty] | 930 | 60 | 420 | 60 | [6 empty] | 1130 | 817 | 10.5 |  | 27 | [7 empty] | 27.2
[10 empty] | 49 | 3.45 | 2.82 | 0.019 | 0.032 | 0.041 | 0.061 | [8 empty] | 37 |  | 44 | [7 empty] | 930 | 60 | 420 | 120 | [6 empty] | 1145 | 835 | 8.8 |  | 29 | [7 empty] | 16.8
[10 empty] | 49 | 3.45 | 2.82 | 0.019 | 0.032 | 0.041 | 0.061 | [8 empty] | 37 |  | 44 | [7 empty] | 930 | 60 | 420 | 180 | [6 empty] | 1194 | 860 | 7.8 |  | 31 | [7 empty] | 2.1
[10 empty] | 50 | 3.575 | 2.515 | 0.0125 | 0.031 | 0.0415 | 0.2 |  | 0.64 | [6 empty] | 77.5 |  | 34.5 |  | 75 | [5 empty] | 900 | 90 | 300 | 180 | [6 empty] | 1340 | 1191 | 0.97 |  | 45 |  |  |  | 130 | 21
[10 empty] | 50 | 3.575 | 2.515 | 0.0125 | 0.031 | 0.0415 | 0.2 |  | 0.64 | [6 empty] | 77.5 |  | 34.5 |  | 75 | [5 empty] | 900 | 90 | 360 | 120 | [6 empty] | 1094 | 914 | 3.86 |  | 38 |  |  |  | 146 | 21
[10 empty] | 51 | 3.54 | 2.81 | 0.009 | 0.031 | 0.05 | 0.43 | 1.52 | 0.56 | 0.3 | 0.3 | [14 empty] | 816 | 120 | 260 | 120 | [6 empty] | 1269 | 1155 | [10 empty] | 12
[10 empty] | 51 | 3.54 | 2.81 | 0.009 | 0.031 | 0.05 | 0.43 | 1.52 | 0.56 | 0.3 | 0.3 | [14 empty] | 816 | 120 | 288 | 120 | [6 empty] | 1277 | 1185 | [10 empty] | 13.5
[10 empty] | 51 | 3.54 | 2.81 | 0.009 | 0.031 | 0.05 | 0.43 | 1.52 | 0.56 | 0.3 | 0.3 | [14 empty] | 816 | 120 | 302 | 120 | [6 empty] | 1324 | 995 | [10 empty] | 13
[10 empty] | 51 | 3.54 | 2.81 | 0.009 | 0.031 | 0.05 | 0.43 | 1.52 | 0.56 | 0.3 | 0.3 | [14 empty] | 816 | 120 | 316 | 120 | [6 empty] | 1208 | 840 | [10 empty] | 16
[10 empty] | 51 | 3.54 | 2.81 | 0.009 | 0.031 | 0.05 | 0.43 | 1.52 | 0.56 | 0.3 | 0.3 | [14 empty] | 816 | 120 | 357 | 120 | [6 empty] | 800 | 744 | [10 empty] | 30
[10 empty] | 51 | 3.54 | 2.81 | 0.009 | 0.031 | 0.05 | 0.43 | 1.52 | 0.56 | 0.3 | 0.3 | [14 empty] | 816 | 120 | 385 | 120 | [6 empty] | 706 | 595 | [10 empty] | 28
[10 empty] | 51 | 3.54 | 2.81 | 0.009 | 0.031 | 0.05 | 0.43 | 1.52 | 0.56 | 0.3 | 0.3 | [14 empty] | 871 | 120 | 260 | 120 | [6 empty] | 1082 | 1104 | [10 empty] | 11
[10 empty] | 51 | 3.54 | 2.81 | 0.009 | 0.031 | 0.05 | 0.43 | 1.52 | 0.56 | 0.3 | 0.3 | [14 empty] | 871 | 120 | 288 | 120 | [6 empty] | 1234 | 1075 | [10 empty] | 12
[10 empty] | 51 | 3.54 | 2.81 | 0.009 | 0.031 | 0.05 | 0.43 | 1.52 | 0.56 | 0.3 | 0.3 | [14 empty] | 871 | 120 | 302 | 120 | [6 empty] | 1164 | 1015 | [10 empty] | 16
[10 empty] | 51 | 3.54 | 2.81 | 0.009 | 0.031 | 0.05 | 0.43 | 1.52 | 0.56 | 0.3 | 0.3 | [14 empty] | 871 | 120 | 316 | 120 | [6 empty] | 1048 | 1039 | [10 empty] | 17
[10 empty] | 51 | 3.54 | 2.81 | 0.009 | 0.031 | 0.05 | 0.43 | 1.52 | 0.56 | 0.3 | 0.3 | [14 empty] | 871 | 120 | 357 | 120 | [6 empty] | 777 | 731 | [10 empty] | 34
[10 empty] | 51 | 3.54 | 2.81 | 0.009 | 0.031 | 0.05 | 0.43 | 1.52 | 0.56 | 0.3 | 0.3 | [14 empty] | 871 | 120 | 385 | 120 | [6 empty] | 738 | 654 | [10 empty] | 40
[10 empty] | 51 | 3.54 | 2.81 | 0.009 | 0.031 | 0.05 | 0.43 | 1.52 | 0.56 | 0.3 | 0.3 | [14 empty] | 927 | 120 | 260 | 120 | [6 empty] | 1082 | 819 | [10 empty] | 20
[10 empty] | 51 | 3.54 | 2.81 | 0.009 | 0.031 | 0.05 | 0.43 | 1.52 | 0.56 | 0.3 | 0.3 | [14 empty] | 927 | 120 | 288 | 120 | [6 empty] | 1234 | 917 | [10 empty] | 17
[10 empty] | 51 | 3.54 | 2.81 | 0.009 | 0.031 | 0.05 | 0.43 | 1.52 | 0.56 | 0.3 | 0.3 | [14 empty] | 927 | 120 | 302 | 120 | [6 empty] | 1164 | 994 | [10 empty] | 19
[10 empty] | 51 | 3.54 | 2.81 | 0.009 | 0.031 | 0.05 | 0.43 | 1.52 | 0.56 | 0.3 | 0.3 | [14 empty] | 927 | 120 | 316 | 120 | [6 empty] | 1048 | 802 | [10 empty] | 26
[10 empty] | 51 | 3.54 | 2.81 | 0.009 | 0.031 | 0.05 | 0.43 | 1.52 | 0.56 | 0.3 | 0.3 | [14 empty] | 927 | 120 | 357 | 120 | [6 empty] | 777 | 610 | [10 empty] | 43
[10 empty] | 51 | 3.54 | 2.81 | 0.009 | 0.031 | 0.05 | 0.43 | 1.52 | 0.56 | 0.3 | 0.3 | [14 empty] | 927 | 120 | 385 | 120 | [6 empty] | 738 | 558 | [10 empty] | 40
[10 empty] | 51 | 3.54 | 2.81 | 0.009 | 0.031 | 0.05 | 0.43 | 1.52 | 0.56 | 0.3 | 0.3 | [14 empty] | 982 | 120 | 260 | 120 | [6 empty] | 883 | 681 | [10 empty] | 31
[10 empty] | 51 | 3.54 | 2.81 | 0.009 | 0.031 | 0.05 | 0.43 | 1.52 | 0.56 | 0.3 | 0.3 | [14 empty] | 982 | 120 | 288 | 120 | [6 empty] | 1146 | 878 | [10 empty] | 25.5
[10 empty] | 51 | 3.54 | 2.81 | 0.009 | 0.031 | 0.05 | 0.43 | 1.52 | 0.56 | 0.3 | 0.3 | [14 empty] | 982 | 120 | 302 | 120 | [6 empty] | 1182 | 897 | [10 empty] | 27
[10 empty] | 51 | 3.54 | 2.81 | 0.009 | 0.031 | 0.05 | 0.43 | 1.52 | 0.56 | 0.3 | 0.3 | [14 empty] | 982 | 120 | 316 | 120 | [6 empty] | 941 | 763 | [10 empty] | 29
[10 empty] | 51 | 3.54 | 2.81 | 0.009 | 0.031 | 0.05 | 0.43 | 1.52 | 0.56 | 0.3 | 0.3 | [14 empty] | 982 | 120 | 357 | 120 | [6 empty] | 754 | 530 | [10 empty] | 41
[10 empty] | 51 | 3.54 | 2.81 | 0.009 | 0.031 | 0.05 | 0.43 | 1.52 | 0.56 | 0.3 | 0.3 | [14 empty] | 982 | 120 | 385 | 120 | [6 empty] | 685 | 479 | [10 empty] | 46
[10 empty] | 52/80 | [5 empty] | 0.28 | 0.53 | 0.9 | [6 empty] | 150 |  |  | 4 | 100 | [5 empty] | 900 | 120 | 260 | 120 | [6 empty] | 1655 | 1520 | 2
[10 empty] | 52/80 | [5 empty] | 0.28 | 0.53 | 0.9 | [6 empty] | 150 |  |  | 4 | 100 | [5 empty] | 900 | 120 | 290 | 120 | [6 empty] | 1527 | 1470 | 2.4
[10 empty] | 52/80 | [5 empty] | 0.28 | 0.53 | 0.9 | [6 empty] | 150 |  |  | 4 | 100 | [5 empty] | 900 | 120 | 320 | 90 | [6 empty] | 1290 | 1200 | 6.7
[10 empty] | 52/80 | [5 empty] | 0.28 | 0.53 | 0.9 | [6 empty] | 150 |  |  | 4 | 100 | [5 empty] | 900 | 120 | 360 | 90 | [6 empty] | 1116 | 894 | 9.6
[10 empty] | 52/80 | [5 empty] | 0.28 | 0.53 | 0.9 | [6 empty] | 150 |  |  | 4 | 100 | [5 empty] | 900 | 120 | 390 | 90 | [6 empty] | 1097 | 815 | 10.8
[10 empty] | 53 | 3.47 | 3.07 | 0.03 | 0.02 |  | 0.22 | 0.52 |  | 0.01 | [15 empty] | 900 | 120 | 300 | 120 | [9 empty] | 350
[10 empty] | 53 | 3.47 | 3.07 | 0.03 | 0.02 |  | 0.22 | 0.52 |  | 0.01 | [15 empty] | 900 | 120 | 340 | 120 | [9 empty] | 315
[10 empty] | 53 | 3.47 | 3.07 | 0.03 | 0.02 |  | 0.22 | 0.52 |  | 0.01 | [15 empty] | 900 | 120 | 380 | 120 | [9 empty] | 285
[10 empty] | 53 | 3.17 | 3.18 | 0.01 | 0.02 |  | 0.22 | 1.12 |  | 0.01 | [15 empty] | 900 | 120 | 300 | 120 | [9 empty] | 360
[10 empty] | 53 | 3.17 | 3.18 | 0.01 | 0.02 |  | 0.22 | 1.12 |  | 0.01 | [15 empty] | 900 | 120 | 340 | 120 | [9 empty] | 320
[10 empty] | 53 | 3.17 | 3.18 | 0.01 | 0.02 |  | 0.22 | 1.12 |  | 0.01 | [15 empty] | 900 | 120 | 380 | 120 | [9 empty] | 290
[10 empty] | 54 | 3.4 | 2.41 | 0.017 | 0.015 | 0.064 | 0.15 | 0.001 | 0 | 0.001 | [14 empty] | 25.4 | 927 | 120 | 400 | 120 | [6 empty] | 585 | 480
[10 empty] | 54 | 3.4 | 2.41 | 0.017 | 0.015 | 0.064 | 0.15 | 0.001 | 0 | 0.001 | [14 empty] | 25.4 | 927 | 120 | 385 | 120 | [6 empty] | 701 | 636
[10 empty] | 54 | 3.4 | 2.41 | 0.017 | 0.015 | 0.064 | 0.15 | 0.001 | 0 | 0.001 | [14 empty] | 25.4 | 927 | 120 | 371 | 120 | [6 empty] | 1062 | 861 | 10.5
[10 empty] | 54 | 3.4 | 2.41 | 0.017 | 0.015 | 0.064 | 0.15 | 0.001 | 0 | 0.001 | [14 empty] | 25.4 | 927 | 120 | 357 | 120 | [6 empty] | 1105 | 946
[10 empty] | 54 | 3.4 | 2.41 | 0.017 | 0.015 | 0.064 | 0.15 | 0.001 | 0 | 0.001 | [14 empty] | 25.4 | 927 | 120 | 343 | 120 | [6 empty] | 1185 | 989
[10 empty] | 54 | 3.4 | 2.41 | 0.017 | 0.015 | 0.064 | 0.15 | 0.001 | 0 | 0.001 | [14 empty] | 25.4 | 927 | 120 | 330 | 120 | [6 empty] | 1277 | 1081
[10 empty] | 54 | 3.4 | 2.41 | 0.017 | 0.015 | 0.064 | 0.15 | 0.001 | 0 | 0.001 | [14 empty] | 25.4 | 927 | 120 | 316 | 120 | [6 empty] | 1326 | 1154
[10 empty] | 54 | 3.4 | 2.41 | 0.017 | 0.015 | 0.064 | 0.15 | 0.001 | 0 | 0.001 | [14 empty] | 25.4 | 927 | 120 | 288 | 120 | [6 empty] | 1470 | 1302 | 3.1
[10 empty] | 54 | 3.4 | 2.41 | 0.017 | 0.015 | 0.064 | 0.15 | 0.001 | 0 | 0.001 | [14 empty] | 25.4 | 927 | 120 | 273 | 120 | [6 empty] | 1522 | 1373
[10 empty] | 54 | 3.4 | 2.41 | 0.017 | 0.015 | 0.064 | 0.15 | 0.001 | 0 | 0.001 | [14 empty] | 25.4 | 927 | 120 | 260 | 120 | [6 empty] | 1528 | 1410 | 1.9
[10 empty] | 55/77 | 3.45 | 2.48 | 0.012 | 0.013 | 0.05 | 0.4 | 1.5 |  | 0.5 | [15 empty] | 927 | 120 | 260 | 120 | [6 empty] | 1598.1 | 1210 | 3.2 | [7 empty] | 12
[10 empty] | 55/77 | 3.45 | 2.48 | 0.012 | 0.013 | 0.05 | 0.4 | 1.5 |  | 0.5 | [15 empty] | 927 | 120 | 274 | 120 | [6 empty] | 1530.4 | 1185 | 4.2 | [7 empty] | 13
[10 empty] | 55/77 | 3.45 | 2.48 | 0.012 | 0.013 | 0.05 | 0.4 | 1.5 |  | 0.5 | [15 empty] | 927 | 120 | 288 | 120 | [6 empty] | 1505 | 1180 | 4.8 | [7 empty] | 14.5
[10 empty] | 55/77 | 3.45 | 2.48 | 0.012 | 0.013 | 0.05 | 0.4 | 1.5 |  | 0.5 | [15 empty] | 927 | 120 | 302 | 120 | [6 empty] | 1404.9 | 1161 | 6.8 | [7 empty] | 14.5
[10 empty] | 55/77 | 3.45 | 2.48 | 0.012 | 0.013 | 0.05 | 0.4 | 1.5 |  | 0.5 | [15 empty] | 927 | 120 | 316 | 120 | [6 empty] | 1366.6 | 1099 | 8.1 | [7 empty] | 20
[10 empty] | 55/77 | 3.45 | 2.48 | 0.012 | 0.013 | 0.05 | 0.4 | 1.5 |  | 0.5 | [15 empty] | 927 | 120 | 329 | 120 | [6 empty] | 1230.3 | 950 | 11.1 | [7 empty] | 25.5
[10 empty] | 55/77 | 3.45 | 2.48 | 0.012 | 0.013 | 0.05 | 0.4 | 1.5 |  | 0.5 | [15 empty] | 927 | 120 | 343 | 120 | [6 empty] | 1194.7 | 911 | 12.7 | [7 empty] | 29.5
[10 empty] | 55/77 | 3.45 | 2.48 | 0.012 | 0.013 | 0.05 | 0.4 | 1.5 |  | 0.5 | [15 empty] | 927 | 120 | 357 | 120 | [6 empty] | 1053.9 | 794 | 14.4 | [7 empty] | 31.4
[10 empty] | 55/77 | 3.45 | 2.48 | 0.012 | 0.013 | 0.05 | 0.4 | 1.5 |  | 0.5 | [15 empty] | 927 | 120 | 371 | 120 | [6 empty] | 1034.4 | 731 | 15.5 | [7 empty] | 33
[10 empty] | 55/77 | 3.45 | 2.48 | 0.012 | 0.013 | 0.05 | 0.4 | 1.5 |  | 0.5 | [15 empty] | 927 | 120 | 385 | 120 | [6 empty] | 1080.3 | 647 | 19.9 | [7 empty] | 35
[10 empty] | 55/77 | 3.45 | 2.48 | 0.012 | 0.013 | 0.05 | 0.4 | 1.5 |  | 0.5 | [15 empty] | 927 | 120 | 399 | 120 | [6 empty] | 1015.4 | 592 | 15 | [7 empty] | 36.5
[10 empty] | 56 | 3.14 | 2.6 | 0.03 | 0.01 |  | 0.34 | 0.39 | 0.8 | 0.23 | [15 empty] | 920 | 80 | 400 | 90 | [16 empty] | 43.2
[10 empty] | 56 | 3.14 | 2.6 | 0.03 | 0.01 |  | 0.34 | 0.39 | 0.8 | 0.23 | [15 empty] | 920 | 80 | 400 | 90 | [16 empty] | 35.79
[10 empty] | 56 | 3.14 | 2.6 | 0.03 | 0.01 |  | 0.34 | 0.39 | 0.8 | 0.23 | [15 empty] | 920 | 80 | 400 | 90 | [16 empty] | 44.05
[10 empty] | 57 | 3.5 | 2.5 |  |  | 0.03 |  | 1.1 | 0.6 | 0.23 | [15 empty] | 900 | 120 | 315 | 30 | [9 empty] | 487 |  |  |  |  | 17 | 21 |  |  | 12
[10 empty] | 57 | 3.5 | 2.5 |  |  | 0.03 |  | 1.1 | 0.6 | 0.23 | [15 empty] | 900 | 120 | 315 | 60 | [6 empty] | 1155 | 1050 | 1 | 463 |  |  |  |  | 45 | 21 |  |  | 15
[10 empty] | 57 | 3.5 | 2.5 |  |  | 0.03 |  | 1.1 | 0.6 | 0.23 | [15 empty] | 900 | 120 | 315 | 120 | [6 empty] | 1325 | 1145 | 1.5 | 465 |  |  |  |  | 60 | 21 |  |  | 17
[10 empty] | 57 | 3.5 | 2.5 |  |  | 0.03 |  | 1.1 | 0.6 | 0.23 | [15 empty] | 900 | 120 | 315 | 180 | [6 empty] | 1400 | 1183 | 2.5 | 467 |  |  |  |  | 71 | 21 |  |  | 22.5
[10 empty] | 57 | 3.5 | 2.5 |  |  | 0.03 |  | 1.1 | 0.6 | 0.23 | [15 empty] | 900 | 120 | 315 | 240 | [6 empty] | 1375 | 1200 | 2.4 | 468 |  |  |  |  | 68 | 21 |  |  | 22
[10 empty] | 57 | 3.5 | 2.5 |  |  | 0.03 |  | 1.1 | 0.6 | 0.23 | [15 empty] | 900 | 120 | 315 | 360 | [9 empty] | 470 |  |  |  |  | 65 | 21 |  |  | 20
[10 empty] | 57 | 3.5 | 2.5 |  |  | 0.03 |  | 1.1 | 0.6 | 0.23 | [15 empty] | 900 | 120 | 350 | 30 | [9 empty] | 390 |  |  |  |  | 25 | 21 |  |  | 33
[10 empty] | 57 | 3.5 | 2.5 |  |  | 0.03 |  | 1.1 | 0.6 | 0.23 | [15 empty] | 900 | 120 | 350 | 60 | [6 empty] | 800 | 580 | 2.35 | 335 |  |  |  |  | 70 | 21 |  |  | 37
[10 empty] | 57 | 3.5 | 2.5 |  |  | 0.03 |  | 1.1 | 0.6 | 0.23 | [15 empty] | 900 | 120 | 350 | 120 | [6 empty] | 830 | 600 | 3.4 | 315 |  |  |  |  | 110 | 21 |  |  | 41
[10 empty] | 57 | 3.5 | 2.5 |  |  | 0.03 |  | 1.1 | 0.6 | 0.23 | [15 empty] | 900 | 120 | 350 | 180 | [6 empty] | 860 | 612 | 4.7 | 310 |  |  |  |  | 115 | 21 |  |  | 44
[10 empty] | 57 | 3.5 | 2.5 |  |  | 0.03 |  | 1.1 | 0.6 | 0.23 | [15 empty] | 900 | 120 | 350 | 240 | [6 empty] | 855 | 620 | 4.2 | 310 |  |  |  |  | 111 | 21 |  |  | 40.5
[10 empty] | 57 | 3.5 | 2.5 |  |  | 0.03 |  | 1.1 | 0.6 | 0.23 | [15 empty] | 900 | 120 | 350 | 360 | [9 empty] | 315 |  |  |  |  | 105 | 21 |  |  | 25
[10 empty] | 58 | 3.65 | 2.76 | 0.014 | 0.016 | 0.045 | 0.36 | 0.9 | 0.6 | [16 empty] | 900 | 90 | 320 | 120 | [6 empty] | 1262 |  | 9.6 | [5 empty] | 125 | 21 |  |  | 18.2
[10 empty] | 58 | 3.65 | 2.76 | 0.014 | 0.016 | 0.045 | 0.36 | 0.9 | 0.6 | [16 empty] | 900 | 90 | 360 | 120 | [6 empty] | 1142 |  | 13.8 | [5 empty] | 157 | 21 |  |  | 27.7
[10 empty] | 58 | 3.51 | 2.45 | 0.01 | 0.017 | 0.036 | 0.3 | 0 | 0 | [16 empty] | 900 | 90 | 320 | 120 | [6 empty] | 1391 |  | 4.42 | [5 empty] | 63 | 21 |  |  | 13.2
[10 empty] | 58 | 3.51 | 2.45 | 0.01 | 0.017 | 0.036 | 0.3 | 0 | 0 | [16 empty] | 900 | 90 | 360 | 120 | [6 empty] | 1169 |  | 7.1 | [5 empty] | 148 | 21 |  |  | 21.6
[10 empty] | 60 | 3.69 | 2.47 | 0.01 | 0.05 | 0.037 | 0.28 |  | 0.32 | [16 empty] | 930 | 120 | 325 | 120 | [6 empty] | 1115 | 1005 | 1 | 400
[10 empty] | 60 | 3.69 | 2.47 | 0.01 | 0.05 | 0.037 | 0.28 |  | 0.32 | [16 empty] | 930 | 120 | 300 | 120 | [6 empty] | 1160 | 1085 | 1 | 430
[10 empty] | 60 | 3.69 | 2.47 | 0.01 | 0.05 | 0.037 | 0.28 |  | 0.32 | [16 empty] | 930 | 120 | 325 | 60 | [6 empty] | 1025 | 700 | 1 | 380
[10 empty] | 60 | 3.69 | 2.47 | 0.01 | 0.05 | 0.037 | 0.28 |  | 0.32 | [16 empty] | 930 | 120 | 300 | 60 | [6 empty] | 1075 | 1000 | 1 | 430
[10 empty] | 61 | 3.52 | 2.6 | 0.01 | 0.01 |  | 0.2 |  | 0.73 | 0.2 | [15 empty] | 900 | 45 | 370 | 60 | [6 empty] | 942 | 761 | [8 empty] | 36
[10 empty] | 61 | 3.52 | 2.6 | 0.01 | 0.01 |  | 0.2 |  | 0.73 | 0.2 | [15 empty] | 900 | 45 | 340 | 60 | [6 empty] | 1108 | 1063 | [8 empty] | 29
[10 empty] | 61 | 3.52 | 2.6 | 0.01 | 0.01 |  | 0.2 |  | 0.73 | 0.2 | [15 empty] | 900 | 45 | 300 | 60 | [6 empty] | 1230 | 1189 | [8 empty] | 18
[10 empty] | 61 | 3.52 | 2.6 | 0.01 | 0.01 |  | 0.2 |  | 0.73 | 0.2 | [15 empty] | 900 | 45 | 270 | 60 | [16 empty] | 10
[10 empty] | 62 | 3.46 | 2.48 | 0.01 | 0.02 | 0.043 | 0.39 |  | 0.8 | [16 empty] | 910 | 120 | 350 | 180 | [6 empty] | 1070 |  | 7.6 | 391 | [6 empty] | 39.9
[10 empty] | 62 | 3.46 | 2.48 | 0.01 | 0.02 | 0.043 | 0.39 |  | 0.8 | [16 empty] | 910 | 120 | 320 | 180 | [6 empty] | 1275 |  | 6.68 | 342 | [6 empty] | 34.4
[10 empty] | 62 | 3.46 | 2.48 | 0.01 | 0.02 | 0.043 | 0.39 |  | 0.8 | [16 empty] | 910 | 120 | 290 | 180 | [6 empty] | 1455 |  | 5 | 308 | [6 empty] | 32.8
[10 empty] | 64 | 3.51 | 2.59 | 0.01 | 0.01 | 0.06 | 0.28 | 0.68 |  | 0.15 | [16 empty] | 120 |  | 300 | [16 empty] | 28.9
[10 empty] | 64 | 3.51 | 2.59 | 0.01 | 0.01 | 0.06 | 0.28 | 0.68 |  | 0.15 | [16 empty] | 120 |  | 140 | [16 empty] | 32
[10 empty] | 64 | 3.51 | 2.59 | 0.01 | 0.01 | 0.06 | 0.28 | 0.68 |  | 0.15 | [16 empty] | 120 |  | 90 | [16 empty] | 35.5
[10 empty] | 64 | 3.51 | 2.59 | 0.01 | 0.01 | 0.06 | 0.28 | 0.68 |  | 0.15 | [16 empty] | 120 |  | 75 | [16 empty] | 33
[10 empty] | 64 | 3.51 | 2.59 | 0.01 | 0.01 | 0.06 | 0.28 | 0.68 |  | 0.15 | [16 empty] | 120 |  | 48.5 | [16 empty] | 28
[10 empty] | 64 | 3.51 | 2.59 | 0.01 | 0.01 | 0.06 | 0.28 | 0.68 |  | 0.15 | [16 empty] | 120 |  | 33 | [16 empty] | 32
[10 empty] | 64 | 3.51 | 2.59 | 0.01 | 0.01 | 0.06 | 0.28 | 0.68 |  | 0.15 | [16 empty] | 120 |  | 12.5 | [16 empty] | 31.8
[10 empty] | 66 | 3.14 | 2.67 | 0.003 | 0.023 |  | 0.07 | 0.8 | 0.3 | 0.25 | 0.12 |  |  |  |  | 120 |  |  |  |  | 46.3 | 41 |  |  |  | 900 | 120 | 300 | 10 | [6 empty] | 850 | 770 | 0.5 |  |  |  |  | 520 | 20 | 21 | 16 | 35
[10 empty] | 66 | 3.14 | 2.67 | 0.003 | 0.023 |  | 0.07 | 0.8 | 0.3 | 0.25 | 0.12 |  |  |  |  | 120 |  |  |  |  | 46.3 | 41 |  |  |  | 900 | 120 | 300 | 30 | [6 empty] | 1000 | 850 | 1 |  |  |  |  | 480 | 29 | 21 | 21 | 20
[10 empty] | 66 | 3.14 | 2.67 | 0.003 | 0.023 |  | 0.07 | 0.8 | 0.3 | 0.25 | 0.12 |  |  |  |  | 120 |  |  |  |  | 46.3 | 41 |  |  |  | 900 | 120 | 300 | 60 | [6 empty] | 1150 | 900 | 3 |  |  |  |  | 410 | 60 | 21 | 22.5 | 7
[10 empty] | 66 | 3.14 | 2.67 | 0.003 | 0.023 |  | 0.07 | 0.8 | 0.3 | 0.25 | 0.12 |  |  |  |  | 120 |  |  |  |  | 46.3 | 41 |  |  |  | 900 | 120 | 300 | 120 | [6 empty] | 1200 | 950 | 5 |  |  |  |  | 400 | 89 | 21 | 27.5 | 1.5
[10 empty] | 66 | 3.14 | 2.67 | 0.003 | 0.023 |  | 0.07 | 0.8 | 0.3 | 0.25 | 0.12 |  |  |  |  | 120 |  |  |  |  | 46.3 | 41 |  |  |  | 900 | 120 | 300 | 240 | [6 empty] | 1200 | 960 | 4 |  |  |  |  | 350 | 90 | 21 | 30 | 1
[10 empty] | 66 | 3.14 | 2.67 | 0.003 | 0.023 |  | 0.07 | 0.8 | 0.3 | 0.25 | 0.12 |  |  |  |  | 120 |  |  |  |  | 46.3 | 41 |  |  |  | 900 | 120 | 300 | 360 | [6 empty] | 1100 | 950 | 3 |  |  |  |  | 370 | 80 | 21 | 27.5 | 0.7
[10 empty] | 66 | 3.14 | 2.67 | 0.003 | 0.023 |  | 0.07 | 0.8 | 0.3 | 0.25 | 0.12 |  |  |  |  | 120 |  |  |  |  | 46.3 | 41 |  |  |  | 900 | 120 | 350 | 10 | [6 empty] | 800 | 700 | 1 |  |  |  |  | 470 | 30 | 21 | 24 | 45
[10 empty] | 66 | 3.14 | 2.67 | 0.003 | 0.023 |  | 0.07 | 0.8 | 0.3 | 0.25 | 0.12 |  |  |  |  | 120 |  |  |  |  | 46.3 | 41 |  |  |  | 900 | 120 | 350 | 30 | [6 empty] | 920 | 800 | 2 |  |  |  |  | 415 | 35 | 21 | 26 | 40
[10 empty] | 66 | 3.14 | 2.67 | 0.003 | 0.023 |  | 0.07 | 0.8 | 0.3 | 0.25 | 0.12 |  |  |  |  | 120 |  |  |  |  | 46.3 | 41 |  |  |  | 900 | 120 | 350 | 60 | [6 empty] | 1100 | 830 | 3.5 |  |  |  |  | 350 | 70 | 21 | 32.5 | 10
[10 empty] | 66 | 3.14 | 2.67 | 0.003 | 0.023 |  | 0.07 | 0.8 | 0.3 | 0.25 | 0.12 |  |  |  |  | 120 |  |  |  |  | 46.3 | 41 |  |  |  | 900 | 120 | 350 | 120 | [6 empty] | 1150 | 900 | 6.8 |  |  |  |  | 340 | 110 | 21 | 34 | 1.5
[10 empty] | 66 | 3.14 | 2.67 | 0.003 | 0.023 |  | 0.07 | 0.8 | 0.3 | 0.25 | 0.12 |  |  |  |  | 120 |  |  |  |  | 46.3 | 41 |  |  |  | 900 | 120 | 350 | 240 | [6 empty] | 1150 | 850 | 5.9 |  |  |  |  | 350 | 100 | 21 | 35.5 | 1
[10 empty] | 66 | 3.14 | 2.67 | 0.003 | 0.023 |  | 0.07 | 0.8 | 0.3 | 0.25 | 0.12 |  |  |  |  | 120 |  |  |  |  | 46.3 | 41 |  |  |  | 900 | 120 | 350 | 360 | [6 empty] | 1100 | 840 | 3.2 |  |  |  |  | 350 | 90 | 21 | 32 | 0.5
[10 empty] | 66 | 3.14 | 2.67 | 0.003 | 0.023 |  | 0.07 | 0.8 | 0.3 | 0.25 | 0.12 |  |  |  |  | 120 |  |  |  |  | 46.3 | 41 |  |  |  | 900 | 120 | 400 | 10 | [6 empty] | 750 | 650 | 2 |  |  |  |  | 400 | 40 | 21 | 26 | 52
[10 empty] | 66 | 3.14 | 2.67 | 0.003 | 0.023 |  | 0.07 | 0.8 | 0.3 | 0.25 | 0.12 |  |  |  |  | 120 |  |  |  |  | 46.3 | 41 |  |  |  | 900 | 120 | 400 | 30 | [6 empty] | 900 | 740 | 2 |  |  |  |  | 340 | 50 | 21 | 28.5 | 20
[10 empty] | 66 | 3.14 | 2.67 | 0.003 | 0.023 |  | 0.07 | 0.8 | 0.3 | 0.25 | 0.12 |  |  |  |  | 120 |  |  |  |  | 46.3 | 41 |  |  |  | 900 | 120 | 400 | 60 | [6 empty] | 990 | 740 | 3 |  |  |  |  | 290 | 90 | 21 | 35 | 5
[10 empty] | 66 | 3.14 | 2.67 | 0.003 | 0.023 |  | 0.07 | 0.8 | 0.3 | 0.25 | 0.12 |  |  |  |  | 120 |  |  |  |  | 46.3 | 41 |  |  |  | 900 | 120 | 400 | 120 | [6 empty] | 1000 | 750 | 7 |  |  |  |  | 290 | 140 | 21 | 38 | 2
[10 empty] | 66 | 3.14 | 2.67 | 0.003 | 0.023 |  | 0.07 | 0.8 | 0.3 | 0.25 | 0.12 |  |  |  |  | 120 |  |  |  |  | 46.3 | 41 |  |  |  | 900 | 120 | 400 | 240 | [6 empty] | 1000 | 755 | 7.7 |  |  |  |  | 280 | 120 | 21 | 35.5 | 1
[10 empty] | 66 | 3.14 | 2.67 | 0.003 | 0.023 |  | 0.07 | 0.8 | 0.3 | 0.25 | 0.12 |  |  |  |  | 120 |  |  |  |  | 46.3 | 41 |  |  |  | 900 | 120 | 400 | 360 | [6 empty] | 980 | 750 | 5 |  |  |  |  | 290 | 90 | 21 | 17.5 | 0.5
[10 empty] | 67 | 3.69 | 2.53 | 0.009 | 0.014 | 0.045 | 0.25 | 1.07 | 0.47 | 0.1 | [15 empty] | 900 | 30 | 410 | 120 | [6 empty] | 950 | 600 | 7 | [7 empty] | 48
[10 empty] | 67 | 3.69 | 2.53 | 0.009 | 0.014 | 0.045 | 0.25 | 1.07 | 0.47 | 0.1 | [15 empty] | 900 | 30 | 370 | 120 | [6 empty] | 1080 | 783 | 11.5 | [7 empty] | 42
[10 empty] | 67 | 3.69 | 2.53 | 0.009 | 0.014 | 0.045 | 0.25 | 1.07 | 0.47 | 0.1 | [15 empty] | 900 | 30 | 300 | 120 | [6 empty] | 1450 | 1182 | 5 | [7 empty] | 24
[10 empty] | 68 | 3.47 | 2.31 | 0.007 | 0.1 |  | 0.82 | [13 empty] | 85 | 15 | 572 | 6.7 |  | 900 | 60 | 200 | 15 | [16 empty] | 16.3
[10 empty] | 68 | 3.47 | 2.31 | 0.007 | 0.1 |  | 0.82 | [13 empty] | 85 | 15 | 572 | 6.7 |  | 900 | 60 | 200 | 30 | [16 empty] | 12.3
[10 empty] | 68 | 3.47 | 2.31 | 0.007 | 0.1 |  | 0.82 | [13 empty] | 85 | 15 | 572 | 6.7 |  | 900 | 60 | 200 | 60 | [16 empty] | 15.8
[10 empty] | 68 | 3.47 | 2.31 | 0.007 | 0.1 |  | 0.82 | [13 empty] | 85 | 15 | 572 | 6.7 |  | 900 | 60 | 200 | 240 | [16 empty] | 31.4
[10 empty] | 68 | 3.47 | 2.31 | 0.007 | 0.1 |  | 0.82 | [13 empty] | 85 | 15 | 572 | 6.7 |  | 900 | 60 | 250 | 15 | [16 empty] | 13.1
[10 empty] | 68 | 3.47 | 2.31 | 0.007 | 0.1 |  | 0.82 | [13 empty] | 85 | 15 | 572 | 6.7 |  | 900 | 60 | 250 | 30 | [16 empty] | 14.5
[10 empty] | 68 | 3.47 | 2.31 | 0.007 | 0.1 |  | 0.82 | [13 empty] | 85 | 15 | 572 | 6.7 |  | 900 | 60 | 250 | 60 | [16 empty] | 30.7
[10 empty] | 68 | 3.47 | 2.31 | 0.007 | 0.1 |  | 0.82 | [13 empty] | 85 | 15 | 572 | 6.7 |  | 900 | 60 | 250 | 240 | [16 empty] | 21.8
[10 empty] | 68 | 3.47 | 2.31 | 0.007 | 0.1 |  | 0.82 | [13 empty] | 85 | 15 | 572 | 6.7 |  | 900 | 60 | 300 | 15 | [16 empty] | 33.3
[10 empty] | 68 | 3.47 | 2.31 | 0.007 | 0.1 |  | 0.82 | [13 empty] | 85 | 15 | 572 | 6.7 |  | 900 | 60 | 300 | 30 | [16 empty] | 35.6
[10 empty] | 68 | 3.47 | 2.31 | 0.007 | 0.1 |  | 0.82 | [13 empty] | 85 | 15 | 572 | 6.7 |  | 900 | 60 | 300 | 60 | [16 empty] | 29.6
[10 empty] | 68 | 3.47 | 2.31 | 0.007 | 0.1 |  | 0.82 | [13 empty] | 85 | 15 | 572 | 6.7 |  | 900 | 60 | 300 | 240 | [16 empty] | 23.7
[10 empty] | 68 | 3.47 | 2.31 | 0.007 | 0.1 |  | 0.82 | [13 empty] | 85 | 15 | 572 | 6.7 |  | 900 | 60 | 350 | 15 | [16 empty] | 33.2
[10 empty] | 68 | 3.47 | 2.31 | 0.007 | 0.1 |  | 0.82 | [13 empty] | 85 | 15 | 572 | 6.7 |  | 900 | 60 | 350 | 30 | [16 empty] | 40.9
[10 empty] | 68 | 3.47 | 2.31 | 0.007 | 0.1 |  | 0.82 | [13 empty] | 85 | 15 | 572 | 6.7 |  | 900 | 60 | 350 | 60 | [16 empty] | 33.4
[10 empty] | 68 | 3.47 | 2.31 | 0.007 | 0.1 |  | 0.82 | [13 empty] | 85 | 15 | 572 | 6.7 |  | 900 | 60 | 350 | 240 | [16 empty] | 33.7
[10 empty] | 68 | 3.47 | 2.31 | 0.007 | 0.1 |  | 0.82 | [13 empty] | 85 | 15 | 572 | 6.7 |  | 900 | 60 | 400 | 15 | [16 empty] | 42.1
[10 empty] | 68 | 3.47 | 2.31 | 0.007 | 0.1 |  | 0.82 | [13 empty] | 85 | 15 | 572 | 6.7 |  | 900 | 60 | 400 | 30 | [16 empty] | 47.3
[10 empty] | 68 | 3.47 | 2.31 | 0.007 | 0.1 |  | 0.82 | [13 empty] | 85 | 15 | 572 | 6.7 |  | 900 | 60 | 400 | 60 | [16 empty] | 49.2
[10 empty] | 68 | 3.47 | 2.31 | 0.007 | 0.1 |  | 0.82 | [13 empty] | 85 | 15 | 572 | 6.7 |  | 900 | 60 | 400 | 240 | [16 empty] | 19.6
[10 empty] | 69 | 3.52 | 2.63 | 0.007 | 0.025 | 0.037 | 0.18 | 0.5 | 0.77 | [16 empty] | 950 | 60 | 400 | 31 | [18 empty] | 47
[10 empty] | 69 | 3.52 | 2.63 | 0.007 | 0.025 | 0.037 | 0.18 | 0.5 | 0.77 | [16 empty] | 950 | 60 | 400 | 41 | [18 empty] | 52
[10 empty] | 69 | 3.52 | 2.63 | 0.007 | 0.025 | 0.037 | 0.18 | 0.5 | 0.77 | [16 empty] | 950 | 60 | 400 | 80 | [18 empty] | 48
[10 empty] | 69 | 3.52 | 2.63 | 0.007 | 0.025 | 0.037 | 0.18 | 0.5 | 0.77 | [16 empty] | 950 | 60 | 400 | 114 | [18 empty] | 47
[10 empty] | 69 | 3.52 | 2.63 | 0.007 | 0.025 | 0.037 | 0.18 | 0.5 | 0.77 | [16 empty] | 950 | 60 | 400 | 151 | [18 empty] | 46
[10 empty] | 69 | 3.52 | 2.63 | 0.007 | 0.025 | 0.037 | 0.18 | 0.5 | 0.77 | [16 empty] | 900 | 60 | 400 | 18 | [18 empty] | 36
[10 empty] | 69 | 3.52 | 2.63 | 0.007 | 0.025 | 0.037 | 0.18 | 0.5 | 0.77 | [16 empty] | 900 | 60 | 400 | 27 | [18 empty] | 38
[10 empty] | 69 | 3.52 | 2.63 | 0.007 | 0.025 | 0.037 | 0.18 | 0.5 | 0.77 | [16 empty] | 900 | 60 | 400 | 50 | [18 empty] | 33
[10 empty] | 69 | 3.52 | 2.63 | 0.007 | 0.025 | 0.037 | 0.18 | 0.5 | 0.77 | [16 empty] | 900 | 60 | 400 | 80 | [18 empty] | 32
[10 empty] | 69 | 3.52 | 2.63 | 0.007 | 0.025 | 0.037 | 0.18 | 0.5 | 0.77 | [16 empty] | 900 | 60 | 400 | 110 | [18 empty] | 30
[10 empty] | 69 | 3.52 | 2.63 | 0.007 | 0.025 | 0.037 | 0.18 | 0.5 | 0.77 | [16 empty] | 850 | 60 | 400 | 9 | [18 empty] | 32
[10 empty] | 69 | 3.52 | 2.63 | 0.007 | 0.025 | 0.037 | 0.18 | 0.5 | 0.77 | [16 empty] | 850 | 60 | 400 | 15 | [18 empty] | 34
[10 empty] | 69 | 3.52 | 2.63 | 0.007 | 0.025 | 0.037 | 0.18 | 0.5 | 0.77 | [16 empty] | 850 | 60 | 400 | 30 | [18 empty] | 30
[10 empty] | 69 | 3.52 | 2.63 | 0.007 | 0.025 | 0.037 | 0.18 | 0.5 | 0.77 | [16 empty] | 850 | 60 | 400 | 50 | [18 empty] | 30
[10 empty] | 69 | 3.52 | 2.63 | 0.007 | 0.025 | 0.037 | 0.18 | 0.5 | 0.77 | [16 empty] | 850 | 60 | 400 | 75 | [18 empty] | 29
[10 empty] | 70 | 3.6 | 3.09 |  |  |  | 0.172 | [18 empty] | 982 | 60 | 400 | 300 | [16 empty] | 36.6
[10 empty] | 70 | 3.6 | 3.09 |  |  |  | 0.172 | [18 empty] | 982 | 60 | 400 | 100 | [16 empty] | 45
[10 empty] | 70 | 3.6 | 3.09 |  |  |  | 0.172 | [18 empty] | 982 | 60 | 400 | 10 | [16 empty] | 41.1
[10 empty] | 70 | 3.6 | 3.09 |  |  |  | 0.172 | [18 empty] | 982 | 60 | 400 | 1 | [16 empty] | 9.7
[10 empty] | 71 | 3.5 | 2.8 | 0.02 | 0.02 | 0.04 | 0.3 | 1.5 | 0.5 | 0.3 | [15 empty] | 950 | 30 | 300 | 120 | [6 empty] | 1170 | 1100 | 8.6 | [9 empty] | 31
[10 empty] | 71 | 3.5 | 2.8 | 0.02 | 0.02 | 0.04 | 0.3 | 1.5 | 0.5 | 0.3 | [15 empty] | 950 | 30 | 350 | 120 | [6 empty] | 960 | 580 | 9.5 | [9 empty] | 42
[10 empty] | 71 | 3.5 | 2.8 | 0.02 | 0.02 | 0.04 | 0.3 | 1.5 | 0.5 | 0.3 | [15 empty] | 950 | 30 | 400 | 120 | [6 empty] | 750 | 430 | 10.9 | [9 empty] | 47.7
[10 empty] | 72 | 3.43 | 2.9 | 0.01 | 0.01 | 0.03 | 0.29 | 1.2 | 1.2 | [6 empty] | 275 |  |  | 6 i 7 | 100 | [5 empty] | 900 | 30 | 355 | 90 | [6 empty] | 1111 | 648 | 15.8 |  | 32
[10 empty] | 72 | 3.39 | 2.9 | 0.01 | 0.01 | 0.03 | 0.28 | 1.2 | 1.1 | [16 empty] | 900 | 30 | 355 | 60 | [6 empty] | 1075 | 640 | 10.2
[10 empty] | 72 | 3.39 | 2.9 | 0.01 | 0.01 | 0.03 | 0.28 | 1.2 | 1.1 | [16 empty] | 900 | 30 | 355 | 90 | [6 empty] | 1110 | 620 | 11
[10 empty] | 72 | 3.39 | 2.9 | 0.01 | 0.01 | 0.03 | 0.28 | 1.2 | 1.1 | [16 empty] | 900 | 30 | 355 | 120 | [6 empty] | 1080 | 655 | 15.9
[10 empty] | 72 | 3.39 | 2.9 | 0.01 | 0.01 | 0.03 | 0.28 | 1.2 | 1.1 | [16 empty] | 900 | 30 | 355 | 180 | [6 empty] | 1110 | 650 | 14.1
[10 empty] | 74 | 3.2 | 2.95 |  |  | 0.056 | 0.22 | 0.71 | 1 | 0.2 | 0 |  |  |  |  | 348 |  |  | 6 i 7 | 100 | [5 empty] | 910 | 60 | 360 | 90 | [6 empty] | 1180 | 827 | 15.5
[10 empty] | 74 | 3.2 | 2.95 |  |  | 0.056 | 0.22 | 0.71 | 1 | 0.2 | 0 |  |  |  |  | 225 |  |  | 6 | 100 | [5 empty] | 910 | 60 | 360 | 90 | [6 empty] | 1156 | 857 | 14.2
[10 empty] | 74 | 3.2 | 2.95 |  |  | 0.056 | 0.22 | 0.71 | 1 | 0.2 | 0 |  |  |  |  | 120 |  |  | 5 | 90 | [5 empty] | 910 | 60 | 360 | 90 | [6 empty] | 1106 | 829 | 9.5
[10 empty] | 74 | 3.26 | 3 |  |  | 0.06 | 0.23 | 0.48 | 0.91 | 0.11 | 0 |  |  |  |  | 237 |  |  | 6 i 7 | 100 | [5 empty] | 910 | 60 | 360 | 90 | [6 empty] | 1232 | 810 | 15
[10 empty] | 74 | 3.26 | 3 |  |  | 0.06 | 0.23 | 0.48 | 0.91 | 0.11 | 0 |  |  |  |  | 138 |  |  | 6 | 100 | [5 empty] | 910 | 60 | 360 | 90 | [6 empty] | 1255 | 789 | 14
[10 empty] | 74 | 3.26 | 3 |  |  | 0.06 | 0.23 | 0.48 | 0.91 | 0.11 | 0 |  |  |  |  | 67 |  |  | 5 | 90 | [5 empty] | 910 | 60 | 360 | 90 | [6 empty] | 1224 | 793 | 11.8
[10 empty] | 74 | 3.1 | 3.1 |  |  | 0.04 | 0.24 | 0.49 | 0.94 | 0.11 | 0 |  |  |  |  | 176 |  |  | 6 i 7 | 100 | [5 empty] | 910 | 60 | 360 | 90 | [6 empty] | 1199 | 783 | 14.5
[10 empty] | 74 | 3.1 | 3.1 |  |  | 0.04 | 0.24 | 0.49 | 0.94 | 0.11 | 0 |  |  |  |  | 100 |  |  | 6 | 100 | [5 empty] | 910 | 60 | 360 | 90 | [6 empty] | 1200 | 767 | 13.4
[10 empty] | 74 | 3.1 | 3.1 |  |  | 0.04 | 0.24 | 0.49 | 0.94 | 0.11 | 0 |  |  |  |  | 46 |  |  | 5 | 90 | [5 empty] | 910 | 60 | 360 | 90 | [6 empty] | 1199 | 780 | 12
[10 empty] | 75 | 3.8 | 3 | [6 empty] | 0.4 | [15 empty] | 900 | 60 | 400 | 120 | [6 empty] | 918 | 704 | 5.2
[10 empty] | 75 | 3.8 | 3 |  |  |  |  | 1.5 |  | 0.4 | [15 empty] | 900 | 60 | 400 | 120 | [6 empty] | 929 | 533 | 7.7
[10 empty] | 75 | 3.8 | 3 |  |  |  |  | 0.5 |  | 0.4 | [15 empty] | 900 | 60 | 370 | 120 | [6 empty] | 1070 | 983 | 1.9
[10 empty] | 75 | 3.8 | 3 |  |  |  |  | 1 |  | 0.4 | [15 empty] | 900 | 60 | 370 | 120 | [6 empty] | 996 | 759 | 7.3
[10 empty] | 75 | 3.8 | 3 |  |  |  |  | 1.5 |  | 0.4 | [15 empty] | 900 | 60 | 370 | 120 | [6 empty] | 907 | 693 | 6.5
[10 empty] | 75 | 3.8 | 3 |  |  |  | 0.4 |  | 0.4 | 0.4 | [15 empty] | 900 | 60 | 360 | 120 | [6 empty] | 1029 | 702 | 9
[10 empty] | 75 | 3.8 | 3 | [6 empty] | 0.4 | [15 empty] | 900 | 60 | 340 | 120 | [6 empty] | 1174 | 1008 | 3.9
[10 empty] | 75 | 3.8 | 3 |  |  |  |  | 0.5 |  | 0.4 | [15 empty] | 900 | 60 | 340 | 120 | [6 empty] | 1169 | 1038 | 1.9
[10 empty] | 75 | 3.8 | 3 |  |  |  |  | 1 |  | 0.4 | [15 empty] | 900 | 60 | 340 | 120 | [6 empty] | 996 | 809 | 8.1
[10 empty] | 75 | 3.8 | 3 |  |  |  |  | 1.5 |  | 0.4 | [15 empty] | 900 | 60 | 340 | 120 | [6 empty] | 947 | 767 | 6.1
[10 empty] | 75 | 3.8 | 3 | [6 empty] | 0.4 | [15 empty] | 900 | 60 | 370 | 60 | [6 empty] | 996 | 652 | 6.5
[10 empty] | 75 | 3.8 | 3 |  |  |  |  | 0.5 |  | 0.4 | [15 empty] | 900 | 60 | 370 | 60 | [6 empty] | 1003 | 780 | 6.9
[10 empty] | 75 | 3.8 | 3 |  |  |  | 0.4 |  | 0.4 | 0.4 | [15 empty] | 900 | 60 | 370 | 60 | [6 empty] | 956 | 609 | 8.1
[10 empty] | 75 | 3.8 | 3 |  |  |  | 0.4 |  | 0.4 | 0.4 | [15 empty] | 900 | 60 | 360 | 60 | [6 empty] | 991 | 636 | 7.7
[10 empty] | 75 | 3.8 | 3 |  |  |  |  | 1 |  | 0.4 | [15 empty] | 900 | 60 | 340 | 60 | [6 empty] | 1164 | 1013 | 4.4
[10 empty] | 75 | 3.8 | 3 |  |  |  |  | 1.5 |  | 0.4 | [15 empty] | 900 | 60 | 340 | 60 | [6 empty] | 996 | 756 | 11.6
[10 empty] | 75 | 3.8 | 3 |  |  |  |  | 0.5 |  | 0.4 | [15 empty] | 900 | 60 | 400 | 30 | [6 empty] | 987 | 630 | 7.6
[10 empty] | 75 | 3.8 | 3 |  |  |  |  | 1 |  | 0.4 | [15 empty] | 900 | 60 | 400 | 30 | [6 empty] | 942 | 545 | 10.2
[10 empty] | 75 | 3.8 | 3 |  |  |  |  | 0.5 |  | 0.4 | [15 empty] | 900 | 60 | 370 | 30 | [6 empty] | 1019 | 744 | 8.5
[10 empty] | 75 | 3.8 | 3 |  |  |  |  | 1 |  | 0.4 | [15 empty] | 900 | 60 | 370 | 30 | [6 empty] | 964 | 658 | 8.8
[10 empty] | 75 | 3.8 | 3 |  |  |  |  | 1.5 |  | 0.4 | [15 empty] | 900 | 60 | 370 | 30 | [6 empty] | 938 | 622 | 7.4
[10 empty] | 75 | 3.8 | 3 | [6 empty] | 0.4 | [15 empty] | 900 | 60 | 340 | 30 | [6 empty] | 1004 | 728 | 4.5
[10 empty] | 75 | 3.8 | 3 |  |  |  |  | 1.5 |  | 0.4 | [15 empty] | 900 | 60 | 340 | 30 | [6 empty] | 1096 | 755 | 9.5
[10 empty] | 76 | 3.5 | 2.87 | 0.009 | 0.025 | 0 | 0.61 | 0.5 | 0.7 | 0.137 | [5 empty] | 210 | [8 empty] | 17 | 900 | 90 | 370 | 200 | [6 empty] | 1203 | 858 | 6.5 |  | 34.88 | [5 empty] | 0
[10 empty] | 76 | 3.7 | 2.82 | 0.004 | 0.025 | 0 | 0.066 | 0.7 | 0.7 | 0.136 | [5 empty] | 190 | [8 empty] | 17 | 900 | 90 | 370 | 200 | [6 empty] | 1172 | 830 | 5.49 |  | 33.67 | [5 empty] | 1.3
[10 empty] | 76 | 3.6 | 2.75 | 0.007 | 0.029 | 0 | 0.114 | 1 | 0.65 | 0.119 | [5 empty] | 171 | [8 empty] | 17 | 900 | 90 | 370 | 200 | [6 empty] | 1186 | 888 | 8.04 |  | 34.6 | [5 empty] | 1.75
[10 empty] | 76 | 3.52 | 2.8 | 0.003 | 0.023 | 0 | 0.073 | 1.03 | 0.7 | 0.131 | [5 empty] | 180 | [8 empty] | 17 | 900 | 90 | 370 | 200 | [6 empty] | 1110 | 810 | 6.47 |  | 34.14 | [5 empty] | 2.33
[10 empty] | 76 | 3.5 | 2.6 | 0.007 | 0.026 | 0 | 0.164 | 1.12 | 0.6 | 0.146 | [5 empty] | 164 | [8 empty] | 17 | 900 | 90 | 370 | 200 | [6 empty] | 1154 | 832 | 9.31 |  | 31.84 | [5 empty] | 2.2
[10 empty] | 76 | 3.5 | 2.87 | 0.009 | 0.025 | 0 | 0.61 | 0.5 | 0.7 | 0.137 | [5 empty] | 213 | [8 empty] | 17 | 900 | 90 | 370 | 180 | [6 empty] | 1169 | 834 | 6.8 |  | 33.37 | [5 empty] | 2.11
[10 empty] | 76 | 3.7 | 2.82 | 0.004 | 0.025 | 0 | 0.066 | 0.7 | 0.7 | 0.136 | [5 empty] | 193 | [8 empty] | 17 | 900 | 90 | 370 | 180 | [6 empty] | 1149 | 828 | 6.88 |  | 33.55 | [5 empty] | 2.53
[10 empty] | 76 | 3.6 | 2.75 | 0.007 | 0.029 | 0 | 0.114 | 1 | 0.65 | 0.119 | [5 empty] | 174 | [8 empty] | 17 | 900 | 90 | 370 | 180 | [6 empty] | 1180 | 867 | 10 |  | 34.1 | [5 empty] | 8.8
[10 empty] | 76 | 3.52 | 2.8 | 0.003 | 0.023 | 0 | 0.073 | 1.03 | 0.7 | 0.131 | [5 empty] | 184 | [8 empty] | 17 | 900 | 90 | 370 | 180 | [6 empty] | 1106 | 808 | 6.86 |  | 33.23 | [5 empty] | 5.37
[10 empty] | 76 | 3.5 | 2.6 | 0.007 | 0.026 | 0 | 0.164 | 1.12 | 0.6 | 0.146 | [5 empty] | 162 | [8 empty] | 17 | 900 | 90 | 370 | 180 | [6 empty] | 1094 | 790 | 10.3 |  | 31.43 | [5 empty] | 6.8
[10 empty] | 76 | 3.5 | 2.87 | 0.009 | 0.025 | 0 | 0.61 | 0.5 | 0.7 | 0.137 | [5 empty] | 220 | [8 empty] | 17 | 900 | 90 | 370 | 90 | [6 empty] | 1180 | 843 | 7.68 |  | 34.69 | [5 empty] | 9.58
[10 empty] | 76 | 3.7 | 2.82 | 0.004 | 0.025 | 0 | 0.066 | 0.7 | 0.7 | 0.136 | [5 empty] | 210 | [8 empty] | 17 | 900 | 90 | 370 | 90 | [6 empty] | 1086 | 784 | 6.86 |  | 33.44 | [5 empty] | 11.65
[10 empty] | 76 | 3.6 | 2.75 | 0.007 | 0.029 | 0 | 0.114 | 1 | 0.65 | 0.119 | [5 empty] | 185 | [8 empty] | 17 | 900 | 90 | 370 | 90 | [6 empty] | 1149 | 828 | 6.7 |  | 34 | [5 empty] | 20.27
[10 empty] | 76 | 3.52 | 2.8 | 0.003 | 0.023 | 0 | 0.073 | 1.03 | 0.7 | 0.131 | [5 empty] | 186 | [8 empty] | 17 | 900 | 90 | 370 | 90 | [6 empty] | 1114 | 813 | 7.45 |  | 32.83 | [5 empty] | 26.54
[10 empty] | 76 | 3.5 | 2.6 | 0.007 | 0.026 | 0 | 0.164 | 1.12 | 0.6 | 0.146 | [5 empty] | 169 | [8 empty] | 17 | 900 | 90 | 370 | 90 | [6 empty] | 1082 | 782 | 10.32 |  | 31.32 | [5 empty] | 31.3
[10 empty] | 76 | 3.5 | 2.87 | 0.009 | 0.025 | 0 | 0.61 | 0.5 | 0.7 | 0.137 | [5 empty] | 228 | [8 empty] | 17 | 900 | 90 | 370 | 60 | [6 empty] | 1210 | 861 | 7.7 |  | 35.33 | [5 empty] | 12.27
[10 empty] | 76 | 3.7 | 2.82 | 0.004 | 0.025 | 0 | 0.066 | 0.7 | 0.7 | 0.136 | [5 empty] | 213 | [8 empty] | 17 | 900 | 90 | 370 | 60 | [6 empty] | 1137 | 821 | 5.7 |  | 33.61 | [5 empty] | 15.9
[10 empty] | 76 | 3.6 | 2.75 | 0.007 | 0.029 | 0 | 0.114 | 1 | 0.65 | 0.119 | [5 empty] | 190 | [8 empty] | 17 | 900 | 90 | 370 | 60 | [6 empty] | 1167 | 833 | 6.5 |  | 34.9 | [5 empty] | 25.18
[10 empty] | 76 | 3.52 | 2.8 | 0.003 | 0.023 | 0 | 0.073 | 1.03 | 0.7 | 0.131 | [5 empty] | 192 | [8 empty] | 17 | 900 | 90 | 370 | 60 | [6 empty] | 1154 | 831 | 6.86 |  | 32.85 | [5 empty] | 32.5
[10 empty] | 76 | 3.5 | 2.6 | 0.007 | 0.026 | 0 | 0.164 | 1.12 | 0.6 | 0.146 | [5 empty] | 175 | [8 empty] | 17 | 900 | 90 | 370 | 60 | [6 empty] | 1110 | 784 | 8.43 |  | 31.99 | [5 empty] | 36.3
[10 empty] | 78 | 3.45 | 2.48 | 0.001 | 0.001 | 0.064 | 0.4 | 1.5 |  | 0.3 | [15 empty] | 927 | 120 | 288 | 120 | [6 empty] | 1505 | 1180 | 4.8 |  | 39.5 | [5 empty] | 14.9
[10 empty] | 78 | 3.45 | 2.48 | 0.001 | 0.001 | 0.064 | 0.4 | 1.5 |  | 0.3 | [15 empty] | 927 | 120 | 316 | 120 | [6 empty] | 1367 | 1099 | 7.1 |  | 35.4 | [5 empty] | 20.5
[10 empty] | 78 | 3.45 | 2.48 | 0.001 | 0.001 | 0.064 | 0.4 | 1.5 |  | 0.3 | [15 empty] | 927 | 120 | 343 | 120 | [6 empty] | 1195 | 911 | 13.5 |  | 29.1 | [5 empty] | 29.9
[10 empty] | 78 | 3.45 | 2.48 | 0.001 | 0.001 | 0.064 | 0.4 | 1.5 |  | 0.3 | [15 empty] | 927 | 120 | 371 | 120 | [6 empty] | 1034 | 731 | 12.1 |  | 26.5 | [5 empty] | 33.2
[10 empty] | 78 | 3.45 | 2.48 | 0.001 | 0.001 | 0.064 | 0.4 | 1.5 |  | 0.3 | [15 empty] | 927 | 120 | 385 | 120 | [6 empty] | 1080 | 650 | 19.9 |  | 22.8 | [5 empty] | 36.1
[10 empty] | 81 | 3.5 | 2.63 | 0.009 | 0.019 | 0 | 0.318 | 0.0423 | 0.0552 | 0.0421 | [14 empty] | 10 | 900 | 60 | [8 empty] | 1175 | 933 | 2
[10 empty] | 81 | 3.5 | 2.63 | 0.009 | 0.019 | 0 | 0.318 | 0.0423 | 0.0552 | 0.0421 | [14 empty] | 10 | 900 | 180 | [8 empty] | 1061.5 | 900 | 2.6
[10 empty] | 81 | 3.5 | 2.63 | 0.009 | 0.019 | 0 | 0.318 | 0.0423 | 0.0552 | 0.0421 | [14 empty] | 10 | 815 | 60 | [8 empty] | 631 | 451 | 8
[10 empty] | 81 | 3.5 | 2.63 | 0.009 | 0.019 | 0 | 0.318 | 0.0423 | 0.0552 | 0.0421 | [14 empty] | 10 | 815 | 60 | [8 empty] | 715 | 512 | 7
[10 empty] | 81 | 3.5 | 2.63 | 0.009 | 0.019 | 0 | 0.318 | 0.0423 | 0.0552 | 0.0421 | [14 empty] | 10 | 815 | 180 | [8 empty] | 586 | 407 | 9.5
[10 empty] | 81 | 3.5 | 2.63 | 0.009 | 0.019 | 0 | 0.318 | 0.0423 | 0.0552 | 0.0421 | [14 empty] | 10 | 815 | 180 | [8 empty] | 707 | 555 | 7.4
[10 empty] | 81 | 3.5 | 2.63 | 0.009 | 0.019 | 0 | 0.318 | 0.0423 | 0.0552 | 0.0421 | [14 empty] | 10 | 795 | 60 | [8 empty] | 431 | 295 | 19.23
[10 empty] | 81 | 3.5 | 2.63 | 0.009 | 0.019 | 0 | 0.318 | 0.0423 | 0.0552 | 0.0421 | [14 empty] | 10 | 795 | 60 | [8 empty] | 600 | 451 | 9.5
[10 empty] | 81 | 3.5 | 2.63 | 0.009 | 0.019 | 0 | 0.318 | 0.0423 | 0.0552 | 0.0421 | [14 empty] | 10 | 795 | 180 | [8 empty] | 430 | 290 | 13.3
[10 empty] | 81 | 3.5 | 2.63 | 0.009 | 0.019 | 0 | 0.318 | 0.0423 | 0.0552 | 0.0421 | [14 empty] | 10 | 795 | 180 | [8 empty] | 721 | 527 | 8.3
[10 empty] | 82 | 3.53 | 2.88 | 0.011 | 0.039 | 0.046 | 0.11 | 0 | 0 | 0 | [14 empty] | 5 | 925 | 1 | 420 | 60 | [6 empty] | 719.2 |  | 0 |  | 54.5
[10 empty] | 82 | 3.53 | 2.88 | 0.011 | 0.039 | 0.046 | 0.11 | 0 | 0 | 0 | [14 empty] | 5 | 925 | 60 | 420 | 60 | [6 empty] | 988 |  | 9.9 |  | 32
[10 empty] | 82 | 3.53 | 2.88 | 0.011 | 0.039 | 0.046 | 0.11 | 0 | 0 | 0 | [14 empty] | 5 | 900 | 30 | 420 | 60 | [6 empty] | 960 |  | 10.4 |  | 29.5
[10 empty] | 83 | 3.57 | 2.51 | 0.012 | 0.031 | 0.041 | 0.2 |  | 0.64 | 0 | [14 empty] | 20 | 900 | 90 | 360 | 120 | [6 empty] | 1094 | 914 | 3.86 |  | 38
[10 empty] | 83 | 3.57 | 2.51 | 0.012 | 0.031 | 0.041 | 0.2 |  | 0.64 | 0 | [14 empty] | 20 | 900 | 90 | 300 | 180 | [6 empty] | 1340 | 1191 | 0.97 |  | 45
[10 empty] | 84/48 | 3.44 | 2.61 | 0.01 | 0.024 | 0.052 | 0.16 | 0.03 |  | 0.001 | 0.04 | [14 empty] | 900 | 60 | 325 | 50 | [6 empty] | 1266 |  | 4.3 |  |  |  |  | 389 | 88 | 21
[10 empty] | 84/48 | 3.44 | 2.61 | 0.01 | 0.024 | 0.052 | 0.16 | 0.03 |  | 0.001 | 0.04 | [14 empty] | 900 | 60 | 340 | 50 | [6 empty] | 1170 |  | 7.2 |  |  |  |  | 377 | 124 | 21
[10 empty] | 84/48 | 3.44 | 2.61 | 0.01 | 0.024 | 0.052 | 0.16 | 0.03 |  | 0.001 | 0.04 | [14 empty] | 900 | 60 | 350 | 50 | [6 empty] | 1110 |  | 8.1 |  |  |  |  | 366 | 132 | 21
[10 empty] | 84/48 | 3.44 | 2.61 | 0.01 | 0.024 | 0.052 | 0.16 | 0.03 |  | 0.001 | 0.04 | [14 empty] | 900 | 60 | 360 | 50 | [6 empty] | 1054 |  | 8.6 |  |  |  |  | 344 | 138 | 21
[10 empty] | 84/48 | 3.44 | 2.61 | 0.01 | 0.024 | 0.052 | 0.16 | 0.03 |  | 0.001 | 0.04 | [14 empty] | 900 | 60 | 375 | 50 | [6 empty] | 985 |  | 10.4 |  |  |  |  | 315 | 140 | 21
101
[10 empty] | 102 | 3.68 | 2.47 | 0.014 | 0.006 | 0.056 | 0.23 | 0.15 | 1.1 | 0 | 0 | 0 | 0.13 | 0 | 0 | [7 empty] | 846 | 4.4 |  | 900 | 90 | 310 | 55 | [6 empty] | 1255 | 1037 | 9.8 | 395
[10 empty] | 102 | 3.46 | 2.5 | 0.018 | 0.009 | 0.044 | 0.22 | 0.69 | 1.1 | 0.2 | 0 | 0 | 0.13 | 0 | 0 | [7 empty] | 845 | 4.3 |  | 900 | 90 | 310 | 55 | [6 empty] | 1367 | 1113 | 6 | 390
[10 empty] | 102 | 3.97 | 3.12 | 0.003 | 0.01 | 0.062 | 0.15 | 0.13 | 0.83 | 0 | 0 | 0 | 0.07 | 0 | 0 | [7 empty] | 850 | 3.2 |  | 900 | 90 | 310 | 55 | [6 empty] | 1201 | 911 | 4.6 | 390
[10 empty] | 102 | 3.2 | 2.88 | 0.025 | 0 | 0.043 | 0.16 | 0.03 | 0.06 | 0 | 0 | 0 | 0.056 | 0 | 0 | [7 empty] | 779 | 3.8 |  | 900 | 90 | 310 | 55 | [6 empty] | 1332 | 1017 | 5.1 | 381
[10 empty] | 103 | 3 | 2.3 | 0.01 | 0.04 | 0.07 | 0.25 | 1.95 | 1 | 0 | 0 | 0 | 0 | 0 | 0 | [20 empty] | 1298 | 870 | 3.2 |  | 50
[10 empty] | 103 | 3.45 | 2 | 0.01 | 0.04 | 0.05 | 0.16 | 2.1 | 1.05 | 0 | 0 | 0 | 0 | 0 | 0 | [20 empty] | 930 | 708 | 0 |  | 37
[10 empty] | 103 | 3.55 | 2.2 | 0.015 | 0.05 | 0.045 | 0.23 | 1.95 | 0.98 | 0 | 0 | 0 | 0 | 0 | 0 | [20 empty] | 1178 | 744 | 1.8 |  | 40
[10 empty] | 103 | 3.25 | 2.25 | 0.01 | 0.05 | 0.045 | 0.26 | 2 | 0.96 | 0 | 0 | 0 | 0 | 0 | 0 | [20 empty] | 0 | 0 | 0 |  | 40
[10 empty] | 103 | 3.6 | 2.35 | 0.02 | 0.05 | 0.06 | 0.3 | 1.5 | 0 | 0.3 | 0 | 0 | 0 | 0 | 0 | [20 empty] | 986 | 860 | 1.6 |  | 38
104
[10 empty] | 105 | 3.45 | 3.22 | 0.014 | 0.03 | 0.045 | 0.27 | 0 | 0.07 | 0 | 0 | 0 | 0 | 0 | 0 | [9 empty] | 75 | 900 | 60 | 370 | 60 | [6 empty] | 1062 | 866 | 11.1 |  | 34 |  |  |  | 18 | -100
[10 empty] | 105 | 3.45 | 3.22 | 0.014 | 0.03 | 0.045 | 0.27 | 0 | 0.07 | 0 | 0 | 0 | 0 | 0 | 0 | [9 empty] | 75 | 900 | 60 | 370 | 60 | [6 empty] | 1062 | 866 | 11.1 |  | 34 |  |  |  | 19 | -100
[10 empty] | 105 | 3.45 | 3.22 | 0.014 | 0.03 | 0.045 | 0.27 | 0 | 0.07 | 0 | 0 | 0 | 0 | 0 | 0 | [9 empty] | 75 | 900 | 60 | 370 | 60 | [6 empty] | 1062 | 866 | 11.1 |  | 34 |  |  |  | 21 | -100
[10 empty] | 105 | 3.45 | 3.22 | 0.014 | 0.03 | 0.045 | 0.27 | 0 | 0.07 | 0 | 0 | 0 | 0 | 0 | 0 | [9 empty] | 75 | 900 | 60 | 370 | 60 | [6 empty] | 1062 | 866 | 11.1 |  | 34 |  |  |  | 28 | -60
[10 empty] | 105 | 3.45 | 3.22 | 0.014 | 0.03 | 0.045 | 0.27 | 0 | 0.07 | 0 | 0 | 0 | 0 | 0 | 0 | [9 empty] | 75 | 900 | 60 | 370 | 60 | [6 empty] | 1062 | 866 | 11.1 |  | 34 |  |  |  | 30 | -60
[10 empty] | 105 | 3.45 | 3.22 | 0.014 | 0.03 | 0.045 | 0.27 | 0 | 0.07 | 0 | 0 | 0 | 0 | 0 | 0 | [9 empty] | 75 | 900 | 60 | 370 | 60 | [6 empty] | 1062 | 866 | 11.1 |  | 34 |  |  |  | 36 | -60
[10 empty] | 105 | 3.45 | 3.22 | 0.014 | 0.03 | 0.045 | 0.27 | 0 | 0.07 | 0 | 0 | 0 | 0 | 0 | 0 | [9 empty] | 75 | 900 | 60 | 370 | 60 | [6 empty] | 1062 | 866 | 11.1 |  | 34 |  |  |  | 37 | -50
[10 empty] | 105 | 3.45 | 3.22 | 0.014 | 0.03 | 0.045 | 0.27 | 0 | 0.07 | 0 | 0 | 0 | 0 | 0 | 0 | [9 empty] | 75 | 900 | 60 | 370 | 60 | [6 empty] | 1062 | 866 | 11.1 |  | 34 |  |  |  | 38 | -50
[10 empty] | 105 | 3.45 | 3.22 | 0.014 | 0.03 | 0.045 | 0.27 | 0 | 0.07 | 0 | 0 | 0 | 0 | 0 | 0 | [9 empty] | 75 | 900 | 60 | 370 | 60 | [6 empty] | 1062 | 866 | 11.1 |  | 34 |  |  |  | 40 | -50
[10 empty] | 105 | 3.45 | 3.22 | 0.014 | 0.03 | 0.045 | 0.27 | 0 | 0.07 | 0 | 0 | 0 | 0 | 0 | 0 | [9 empty] | 75 | 900 | 60 | 370 | 60 | [6 empty] | 1062 | 866 | 11.1 |  | 34 |  |  |  | 28 | -40
[10 empty] | 105 | 3.45 | 3.22 | 0.014 | 0.03 | 0.045 | 0.27 | 0 | 0.07 | 0 | 0 | 0 | 0 | 0 | 0 | [9 empty] | 75 | 900 | 60 | 370 | 60 | [6 empty] | 1062 | 866 | 11.1 |  | 34 |  |  |  | 34 | -40
[10 empty] | 105 | 3.45 | 3.22 | 0.014 | 0.03 | 0.045 | 0.27 | 0 | 0.07 | 0 | 0 | 0 | 0 | 0 | 0 | [9 empty] | 75 | 900 | 60 | 370 | 60 | [6 empty] | 1062 | 866 | 11.1 |  | 34 |  |  |  | 38 | -40
[10 empty] | 105 | 3.45 | 3.22 | 0.014 | 0.03 | 0.045 | 0.27 | 0 | 0.07 | 0 | 0 | 0 | 0 | 0 | 0 | [9 empty] | 75 | 900 | 60 | 370 | 60 | [6 empty] | 1062 | 866 | 11.1 |  | 34 |  |  |  | 43 | -40
[10 empty] | 105 | 3.45 | 3.22 | 0.014 | 0.03 | 0.045 | 0.27 | 0 | 0.07 | 0 | 0 | 0 | 0 | 0 | 0 | [9 empty] | 75 | 900 | 60 | 370 | 60 | [6 empty] | 1062 | 866 | 11.1 |  | 34 |  |  |  | 44 | -30
[10 empty] | 105 | 3.45 | 3.22 | 0.014 | 0.03 | 0.045 | 0.27 | 0 | 0.07 | 0 | 0 | 0 | 0 | 0 | 0 | [9 empty] | 75 | 900 | 60 | 370 | 60 | [6 empty] | 1062 | 866 | 11.1 |  | 34 |  |  |  | 60 | -30
[10 empty] | 105 | 3.45 | 3.22 | 0.014 | 0.03 | 0.045 | 0.27 | 0 | 0.07 | 0 | 0 | 0 | 0 | 0 | 0 | [9 empty] | 75 | 900 | 60 | 370 | 60 | [6 empty] | 1062 | 866 | 11.1 |  | 34 |  |  |  | 28 | -20
[10 empty] | 105 | 3.45 | 3.22 | 0.014 | 0.03 | 0.045 | 0.27 | 0 | 0.07 | 0 | 0 | 0 | 0 | 0 | 0 | [9 empty] | 75 | 900 | 60 | 370 | 60 | [6 empty] | 1062 | 866 | 11.1 |  | 34 |  |  |  | 50 | -20
[10 empty] | 105 | 3.45 | 3.22 | 0.014 | 0.03 | 0.045 | 0.27 | 0 | 0.07 | 0 | 0 | 0 | 0 | 0 | 0 | [9 empty] | 75 | 900 | 60 | 370 | 60 | [6 empty] | 1062 | 866 | 11.1 |  | 34 |  |  |  | 60 | -20
[10 empty] | 105 | 3.45 | 3.22 | 0.014 | 0.03 | 0.045 | 0.27 | 0 | 0.07 | 0 | 0 | 0 | 0 | 0 | 0 | [9 empty] | 75 | 900 | 60 | 370 | 60 | [6 empty] | 1062 | 866 | 11.1 |  | 34 |  |  |  | 72 | -20
[10 empty] | 105 | 3.45 | 3.22 | 0.014 | 0.03 | 0.045 | 0.27 | 0 | 0.07 | 0 | 0 | 0 | 0 | 0 | 0 | [9 empty] | 75 | 900 | 60 | 370 | 60 | [6 empty] | 1062 | 866 | 11.1 |  | 34 |  |  |  | 36 | -10
[10 empty] | 105 | 3.45 | 3.22 | 0.014 | 0.03 | 0.045 | 0.27 | 0 | 0.07 | 0 | 0 | 0 | 0 | 0 | 0 | [9 empty] | 75 | 900 | 60 | 370 | 60 | [6 empty] | 1062 | 866 | 11.1 |  | 34 |  |  |  | 40 | -10
[10 empty] | 105 | 3.45 | 3.22 | 0.014 | 0.03 | 0.045 | 0.27 | 0 | 0.07 | 0 | 0 | 0 | 0 | 0 | 0 | [9 empty] | 75 | 900 | 60 | 370 | 60 | [6 empty] | 1062 | 866 | 11.1 |  | 34 |  |  |  | 92 | -10
[10 empty] | 105 | 3.45 | 3.22 | 0.014 | 0.03 | 0.045 | 0.27 | 0 | 0.07 | 0 | 0 | 0 | 0 | 0 | 0 | [9 empty] | 75 | 900 | 60 | 370 | 60 | [6 empty] | 1062 | 866 | 11.1 |  | 34 |  |  |  | 36 | 0
[10 empty] | 105 | 3.45 | 3.22 | 0.014 | 0.03 | 0.045 | 0.27 | 0 | 0.07 | 0 | 0 | 0 | 0 | 0 | 0 | [9 empty] | 75 | 900 | 60 | 370 | 60 | [6 empty] | 1062 | 866 | 11.1 |  | 34 |  |  |  | 52 | 0
[10 empty] | 105 | 3.45 | 3.22 | 0.014 | 0.03 | 0.045 | 0.27 | 0 | 0.07 | 0 | 0 | 0 | 0 | 0 | 0 | [9 empty] | 75 | 900 | 60 | 370 | 60 | [6 empty] | 1062 | 866 | 11.1 |  | 34 |  |  |  | 68 | 0
[10 empty] | 105 | 3.45 | 3.22 | 0.014 | 0.03 | 0.045 | 0.27 | 0 | 0.07 | 0 | 0 | 0 | 0 | 0 | 0 | [9 empty] | 75 | 900 | 60 | 370 | 60 | [6 empty] | 1062 | 866 | 11.1 |  | 34 |  |  |  | 82 | 0
[10 empty] | 105 | 3.45 | 3.22 | 0.014 | 0.03 | 0.045 | 0.27 | 0 | 0.07 | 0 | 0 | 0 | 0 | 0 | 0 | [9 empty] | 75 | 900 | 60 | 370 | 60 | [6 empty] | 1062 | 866 | 11.1 |  | 34 |  |  |  | 72 | 20
[10 empty] | 105 | 3.45 | 3.22 | 0.014 | 0.03 | 0.045 | 0.27 | 0 | 0.07 | 0 | 0 | 0 | 0 | 0 | 0 | [9 empty] | 75 | 900 | 60 | 370 | 60 | [6 empty] | 1062 | 866 | 11.1 |  | 34 |  |  |  | 76 | 20
[10 empty] | 105 | 3.45 | 3.22 | 0.014 | 0.03 | 0.045 | 0.27 | 0 | 0.07 | 0 | 0 | 0 | 0 | 0 | 0 | [9 empty] | 75 | 900 | 60 | 370 | 60 | [6 empty] | 1062 | 866 | 11.1 |  | 34 |  |  |  | 88 | 20
[10 empty] | 105 | 3.45 | 3.22 | 0.014 | 0.03 | 0.045 | 0.27 | 0 | 0.07 | 0 | 0 | 0 | 0 | 0 | 0 | [9 empty] | 75 | 900 | 60 | 370 | 60 | [6 empty] | 1062 | 866 | 11.1 |  | 34 |  |  |  | 94 | 20
[10 empty] | 105 | 3.45 | 3.22 | 0.014 | 0.03 | 0.045 | 0.27 | 0 | 0.07 | 0 | 0 | 0 | 0 | 0 | 0 | [9 empty] | 75 | 900 | 60 | 370 | 60 | [6 empty] | 1062 | 866 | 11.1 |  | 34 |  |  |  | 68 | 60
[10 empty] | 105 | 3.45 | 3.22 | 0.014 | 0.03 | 0.045 | 0.27 | 0 | 0.07 | 0 | 0 | 0 | 0 | 0 | 0 | [9 empty] | 75 | 900 | 60 | 370 | 60 | [6 empty] | 1062 | 866 | 11.1 |  | 34 |  |  |  | 80 | 60
[10 empty] | 105 | 3.45 | 3.22 | 0.014 | 0.03 | 0.045 | 0.27 | 0 | 0.07 | 0 | 0 | 0 | 0 | 0 | 0 | [9 empty] | 75 | 900 | 60 | 370 | 60 | [6 empty] | 1062 | 866 | 11.1 |  | 34 |  |  |  | 100 | 60
[10 empty] | 105 | 3.45 | 3.22 | 0.014 | 0.03 | 0.045 | 0.27 | 0 | 0.07 | 0 | 0 | 0 | 0 | 0 | 0 | [9 empty] | 75 | 900 | 60 | 370 | 60 | [6 empty] | 1062 | 866 | 11.1 |  | 34 |  |  |  | 90 | 100
[10 empty] | 105 | 3.45 | 3.22 | 0.014 | 0.03 | 0.045 | 0.27 | 0 | 0.07 | 0 | 0 | 0 | 0 | 0 | 0 | [9 empty] | 75 | 900 | 60 | 370 | 60 | [6 empty] | 1062 | 866 | 11.1 |  | 34 |  |  |  | 92 | 100
[10 empty] | 105 | 3.45 | 3.22 | 0.014 | 0.03 | 0.045 | 0.27 | 0 | 0.07 | 0 | 0 | 0 | 0 | 0 | 0 | [9 empty] | 75 | 900 | 60 | 370 | 60 | [6 empty] | 1062 | 866 | 11.1 |  | 34 |  |  |  | 98 | 100
[10 empty] | 105 | 3.45 | 3.22 | 0.014 | 0.03 | 0.045 | 0.27 | 0 | 0.07 | 0 | 0 | 0 | 0 | 0 | 0 | [9 empty] | 75 | 900 | 60 | 370 | 60 | [6 empty] | 1062 | 866 | 11.1 |  | 34 |  |  |  | 124 | 100
[10 empty] | 105 | 3.45 | 3.22 | 0.014 | 0.03 | 0.045 | 0.27 | 0 | 0.07 | 0 | 0 | 0 | 0 | 0 | 0 | [9 empty] | 13 | 900 | 60 | 370 | 60 | [6 empty] | 1183 | 912 | 11.5 |  | 36 |  |  |  | 26 | -100
[10 empty] | 105 | 3.45 | 3.22 | 0.014 | 0.03 | 0.045 | 0.27 | 0 | 0.07 | 0 | 0 | 0 | 0 | 0 | 0 | [9 empty] | 13 | 900 | 60 | 370 | 60 | [6 empty] | 1183 | 912 | 11.5 |  | 36 |  |  |  | 42 | -100
[10 empty] | 105 | 3.45 | 3.22 | 0.014 | 0.03 | 0.045 | 0.27 | 0 | 0.07 | 0 | 0 | 0 | 0 | 0 | 0 | [9 empty] | 13 | 900 | 60 | 370 | 60 | [6 empty] | 1183 | 912 | 11.5 |  | 36 |  |  |  | 62 | -60
[10 empty] | 105 | 3.45 | 3.22 | 0.014 | 0.03 | 0.045 | 0.27 | 0 | 0.07 | 0 | 0 | 0 | 0 | 0 | 0 | [9 empty] | 13 | 900 | 60 | 370 | 60 | [6 empty] | 1183 | 912 | 11.5 |  | 36 |  |  |  | 64 | -60
[10 empty] | 105 | 3.45 | 3.22 | 0.014 | 0.03 | 0.045 | 0.27 | 0 | 0.07 | 0 | 0 | 0 | 0 | 0 | 0 | [9 empty] | 13 | 900 | 60 | 370 | 60 | [6 empty] | 1183 | 912 | 11.5 |  | 36 |  |  |  | 66 | -60
[10 empty] | 105 | 3.45 | 3.22 | 0.014 | 0.03 | 0.045 | 0.27 | 0 | 0.07 | 0 | 0 | 0 | 0 | 0 | 0 | [9 empty] | 13 | 900 | 60 | 370 | 60 | [6 empty] | 1183 | 912 | 11.5 |  | 36 |  |  |  | 70 | -60
[10 empty] | 105 | 3.45 | 3.22 | 0.014 | 0.03 | 0.045 | 0.27 | 0 | 0.07 | 0 | 0 | 0 | 0 | 0 | 0 | [9 empty] | 13 | 900 | 60 | 370 | 60 | [6 empty] | 1183 | 912 | 11.5 |  | 36 |  |  |  | 60 | -50
[10 empty] | 105 | 3.45 | 3.22 | 0.014 | 0.03 | 0.045 | 0.27 | 0 | 0.07 | 0 | 0 | 0 | 0 | 0 | 0 | [9 empty] | 13 | 900 | 60 | 370 | 60 | [6 empty] | 1183 | 912 | 11.5 |  | 36 |  |  |  | 68 | -50
[10 empty] | 105 | 3.45 | 3.22 | 0.014 | 0.03 | 0.045 | 0.27 | 0 | 0.07 | 0 | 0 | 0 | 0 | 0 | 0 | [9 empty] | 13 | 900 | 60 | 370 | 60 | [6 empty] | 1183 | 912 | 11.5 |  | 36 |  |  |  | 48 | -40
[10 empty] | 105 | 3.45 | 3.22 | 0.014 | 0.03 | 0.045 | 0.27 | 0 | 0.07 | 0 | 0 | 0 | 0 | 0 | 0 | [9 empty] | 13 | 900 | 60 | 370 | 60 | [6 empty] | 1183 | 912 | 11.5 |  | 36 |  |  |  | 62 | -40
[10 empty] | 105 | 3.45 | 3.22 | 0.014 | 0.03 | 0.045 | 0.27 | 0 | 0.07 | 0 | 0 | 0 | 0 | 0 | 0 | [9 empty] | 13 | 900 | 60 | 370 | 60 | [6 empty] | 1183 | 912 | 11.5 |  | 36 |  |  |  | 66 | -40
[10 empty] | 105 | 3.45 | 3.22 | 0.014 | 0.03 | 0.045 | 0.27 | 0 | 0.07 | 0 | 0 | 0 | 0 | 0 | 0 | [9 empty] | 13 | 900 | 60 | 370 | 60 | [6 empty] | 1183 | 912 | 11.5 |  | 36 |  |  |  | 68 | -40
[10 empty] | 105 | 3.45 | 3.22 | 0.014 | 0.03 | 0.045 | 0.27 | 0 | 0.07 | 0 | 0 | 0 | 0 | 0 | 0 | [9 empty] | 13 | 900 | 60 | 370 | 60 | [6 empty] | 1183 | 912 | 11.5 |  | 36 |  |  |  | 78 | -30
[10 empty] | 105 | 3.45 | 3.22 | 0.014 | 0.03 | 0.045 | 0.27 | 0 | 0.07 | 0 | 0 | 0 | 0 | 0 | 0 | [9 empty] | 13 | 900 | 60 | 370 | 60 | [6 empty] | 1183 | 912 | 11.5 |  | 36 |  |  |  | 112 | -30
[10 empty] | 105 | 3.45 | 3.22 | 0.014 | 0.03 | 0.045 | 0.27 | 0 | 0.07 | 0 | 0 | 0 | 0 | 0 | 0 | [9 empty] | 13 | 900 | 60 | 370 | 60 | [6 empty] | 1183 | 912 | 11.5 |  | 36 |  |  |  | 94 | -20
[10 empty] | 105 | 3.45 | 3.22 | 0.014 | 0.03 | 0.045 | 0.27 | 0 | 0.07 | 0 | 0 | 0 | 0 | 0 | 0 | [9 empty] | 13 | 900 | 60 | 370 | 60 | [6 empty] | 1183 | 912 | 11.5 |  | 36 |  |  |  | 96 | -20
[10 empty] | 105 | 3.45 | 3.22 | 0.014 | 0.03 | 0.045 | 0.27 | 0 | 0.07 | 0 | 0 | 0 | 0 | 0 | 0 | [9 empty] | 13 | 900 | 60 | 370 | 60 | [6 empty] | 1183 | 912 | 11.5 |  | 36 |  |  |  | 114 | -20
[10 empty] | 105 | 3.45 | 3.22 | 0.014 | 0.03 | 0.045 | 0.27 | 0 | 0.07 | 0 | 0 | 0 | 0 | 0 | 0 | [9 empty] | 13 | 900 | 60 | 370 | 60 | [6 empty] | 1183 | 912 | 11.5 |  | 36 |  |  |  | 116 | -20
[10 empty] | 105 | 3.45 | 3.22 | 0.014 | 0.03 | 0.045 | 0.27 | 0 | 0.07 | 0 | 0 | 0 | 0 | 0 | 0 | [9 empty] | 13 | 900 | 60 | 370 | 60 | [6 empty] | 1183 | 912 | 11.5 |  | 36 |  |  |  | 82 | -10
[10 empty] | 105 | 3.45 | 3.22 | 0.014 | 0.03 | 0.045 | 0.27 | 0 | 0.07 | 0 | 0 | 0 | 0 | 0 | 0 | [9 empty] | 13 | 900 | 60 | 370 | 60 | [6 empty] | 1183 | 912 | 11.5 |  | 36 |  |  |  | 72 | 0
[10 empty] | 105 | 3.45 | 3.22 | 0.014 | 0.03 | 0.045 | 0.27 | 0 | 0.07 | 0 | 0 | 0 | 0 | 0 | 0 | [9 empty] | 13 | 900 | 60 | 370 | 60 | [6 empty] | 1183 | 912 | 11.5 |  | 36 |  |  |  | 102 | 0
[10 empty] | 105 | 3.45 | 3.22 | 0.014 | 0.03 | 0.045 | 0.27 | 0 | 0.07 | 0 | 0 | 0 | 0 | 0 | 0 | [9 empty] | 13 | 900 | 60 | 370 | 60 | [6 empty] | 1183 | 912 | 11.5 |  | 36 |  |  |  | 116 | 0
[10 empty] | 105 | 3.45 | 3.22 | 0.014 | 0.03 | 0.045 | 0.27 | 0 | 0.07 | 0 | 0 | 0 | 0 | 0 | 0 | [9 empty] | 13 | 900 | 60 | 370 | 60 | [6 empty] | 1183 | 912 | 11.5 |  | 36 |  |  |  | 86 | 20
[10 empty] | 105 | 3.45 | 3.22 | 0.014 | 0.03 | 0.045 | 0.27 | 0 | 0.07 | 0 | 0 | 0 | 0 | 0 | 0 | [9 empty] | 13 | 900 | 60 | 370 | 60 | [6 empty] | 1183 | 912 | 11.5 |  | 36 |  |  |  | 106 | 20
[10 empty] | 105 | 3.45 | 3.22 | 0.014 | 0.03 | 0.045 | 0.27 | 0 | 0.07 | 0 | 0 | 0 | 0 | 0 | 0 | [9 empty] | 13 | 900 | 60 | 370 | 60 | [6 empty] | 1183 | 912 | 11.5 |  | 36 |  |  |  | 126 | 20
[10 empty] | 105 | 3.45 | 3.22 | 0.014 | 0.03 | 0.045 | 0.27 | 0 | 0.07 | 0 | 0 | 0 | 0 | 0 | 0 | [9 empty] | 13 | 900 | 60 | 370 | 60 | [6 empty] | 1183 | 912 | 11.5 |  | 36 |  |  |  | 128 | 20
[10 empty] | 105 | 3.45 | 3.22 | 0.014 | 0.03 | 0.045 | 0.27 | 0 | 0.07 | 0 | 0 | 0 | 0 | 0 | 0 | [9 empty] | 13 | 900 | 60 | 370 | 60 | [6 empty] | 1183 | 912 | 11.5 |  | 36 |  |  |  | 122 | 60
[10 empty] | 105 | 3.45 | 3.22 | 0.014 | 0.03 | 0.045 | 0.27 | 0 | 0.07 | 0 | 0 | 0 | 0 | 0 | 0 | [9 empty] | 13 | 900 | 60 | 370 | 60 | [6 empty] | 1183 | 912 | 11.5 |  | 36 |  |  |  | 124 | 60
[10 empty] | 105 | 3.45 | 3.22 | 0.014 | 0.03 | 0.045 | 0.27 | 0 | 0.07 | 0 | 0 | 0 | 0 | 0 | 0 | [9 empty] | 13 | 900 | 60 | 370 | 60 | [6 empty] | 1183 | 912 | 11.5 |  | 36 |  |  |  | 138 | 60
[10 empty] | 105 | 3.45 | 3.22 | 0.014 | 0.03 | 0.045 | 0.27 | 0 | 0.07 | 0 | 0 | 0 | 0 | 0 | 0 | [9 empty] | 13 | 900 | 60 | 370 | 60 | [6 empty] | 1183 | 912 | 11.5 |  | 36 |  |  |  | 112 | 100
[10 empty] | 105 | 3.45 | 3.22 | 0.014 | 0.03 | 0.045 | 0.27 | 0 | 0.07 | 0 | 0 | 0 | 0 | 0 | 0 | [9 empty] | 13 | 900 | 60 | 370 | 60 | [6 empty] | 1183 | 912 | 11.5 |  | 36 |  |  |  | 134 | 100
[10 empty] | 105 | 3.45 | 3.22 | 0.014 | 0.03 | 0.045 | 0.27 | 0 | 0.07 | 0 | 0 | 0 | 0 | 0 | 0 | [9 empty] | 13 | 915 | 60 | 280 | 90 | [6 empty] | 1595 | 1251 | 4.8 |  | 45 |  |  |  | 50 | -100
[10 empty] | 105 | 3.45 | 3.22 | 0.014 | 0.03 | 0.045 | 0.27 | 0 | 0.07 | 0 | 0 | 0 | 0 | 0 | 0 | [9 empty] | 13 | 915 | 60 | 280 | 90 | [6 empty] | 1595 | 1251 | 4.8 |  | 45 |  |  |  | 60 | -60
[10 empty] | 105 | 3.45 | 3.22 | 0.014 | 0.03 | 0.045 | 0.27 | 0 | 0.07 | 0 | 0 | 0 | 0 | 0 | 0 | [9 empty] | 13 | 915 | 60 | 280 | 90 | [6 empty] | 1595 | 1251 | 4.8 |  | 45 |  |  |  | 62 | -50
[10 empty] | 105 | 3.45 | 3.22 | 0.014 | 0.03 | 0.045 | 0.27 | 0 | 0.07 | 0 | 0 | 0 | 0 | 0 | 0 | [9 empty] | 13 | 915 | 60 | 280 | 90 | [6 empty] | 1595 | 1251 | 4.8 |  | 45 |  |  |  | 64 | -40
[10 empty] | 105 | 3.45 | 3.22 | 0.014 | 0.03 | 0.045 | 0.27 | 0 | 0.07 | 0 | 0 | 0 | 0 | 0 | 0 | [9 empty] | 13 | 915 | 60 | 280 | 90 | [6 empty] | 1595 | 1251 | 4.8 |  | 45 |  |  |  | 65 | -30
[10 empty] | 105 | 3.45 | 3.22 | 0.014 | 0.03 | 0.045 | 0.27 | 0 | 0.07 | 0 | 0 | 0 | 0 | 0 | 0 | [9 empty] | 13 | 915 | 60 | 280 | 90 | [6 empty] | 1595 | 1251 | 4.8 |  | 45 |  |  |  | 65 | -20
[10 empty] | 105 | 3.45 | 3.22 | 0.014 | 0.03 | 0.045 | 0.27 | 0 | 0.07 | 0 | 0 | 0 | 0 | 0 | 0 | [9 empty] | 13 | 915 | 60 | 280 | 90 | [6 empty] | 1595 | 1251 | 4.8 |  | 45 |  |  |  | 68 | -10
[10 empty] | 105 | 3.45 | 3.22 | 0.014 | 0.03 | 0.045 | 0.27 | 0 | 0.07 | 0 | 0 | 0 | 0 | 0 | 0 | [9 empty] | 13 | 915 | 60 | 280 | 90 | [6 empty] | 1595 | 1251 | 4.8 |  | 45 |  |  |  | 69 | 0
[10 empty] | 105 | 3.45 | 3.22 | 0.014 | 0.03 | 0.045 | 0.27 | 0 | 0.07 | 0 | 0 | 0 | 0 | 0 | 0 | [9 empty] | 13 | 915 | 60 | 280 | 90 | [6 empty] | 1595 | 1251 | 4.8 |  | 45 |  |  |  | 69 | 20
[10 empty] | 105 | 3.45 | 3.22 | 0.014 | 0.03 | 0.045 | 0.27 | 0 | 0.07 | 0 | 0 | 0 | 0 | 0 | 0 | [9 empty] | 13 | 915 | 60 | 280 | 90 | [6 empty] | 1595 | 1251 | 4.8 |  | 45 |  |  |  | 69 | 60
[10 empty] | 105 | 3.45 | 3.22 | 0.014 | 0.03 | 0.045 | 0.27 | 0 | 0.07 | 0 | 0 | 0 | 0 | 0 | 0 | [9 empty] | 13 | 915 | 60 | 280 | 90 | [6 empty] | 1595 | 1251 | 4.8 |  | 45 |  |  |  | 70 | 100
[10 empty] | 105 | 3.45 | 3.22 | 0.014 | 0.03 | 0.045 | 0.27 | 0 | 0.07 | 0 | 0 | 0 | 0 | 0 | 0 | [9 empty] | 75 | 915 | 60 | 280 | 90 | [6 empty] | 1587 | 1213 | 3.2 |  | 42 |  |  |  | 20 | -100
[10 empty] | 105 | 3.45 | 3.22 | 0.014 | 0.03 | 0.045 | 0.27 | 0 | 0.07 | 0 | 0 | 0 | 0 | 0 | 0 | [9 empty] | 75 | 915 | 60 | 280 | 90 | [6 empty] | 1587 | 1213 | 3.2 |  | 42 |  |  |  | 28 | -60
[10 empty] | 105 | 3.45 | 3.22 | 0.014 | 0.03 | 0.045 | 0.27 | 0 | 0.07 | 0 | 0 | 0 | 0 | 0 | 0 | [9 empty] | 75 | 915 | 60 | 280 | 90 | [6 empty] | 1587 | 1213 | 3.2 |  | 42 |  |  |  | 30 | -50
[10 empty] | 105 | 3.45 | 3.22 | 0.014 | 0.03 | 0.045 | 0.27 | 0 | 0.07 | 0 | 0 | 0 | 0 | 0 | 0 | [9 empty] | 75 | 915 | 60 | 280 | 90 | [6 empty] | 1587 | 1213 | 3.2 |  | 42 |  |  |  | 32 | -40
[10 empty] | 105 | 3.45 | 3.22 | 0.014 | 0.03 | 0.045 | 0.27 | 0 | 0.07 | 0 | 0 | 0 | 0 | 0 | 0 | [9 empty] | 75 | 915 | 60 | 280 | 90 | [6 empty] | 1587 | 1213 | 3.2 |  | 42 |  |  |  | 35 | -30
[10 empty] | 105 | 3.45 | 3.22 | 0.014 | 0.03 | 0.045 | 0.27 | 0 | 0.07 | 0 | 0 | 0 | 0 | 0 | 0 | [9 empty] | 75 | 915 | 60 | 280 | 90 | [6 empty] | 1587 | 1213 | 3.2 |  | 42 |  |  |  | 38 | -20
[10 empty] | 105 | 3.45 | 3.22 | 0.014 | 0.03 | 0.045 | 0.27 | 0 | 0.07 | 0 | 0 | 0 | 0 | 0 | 0 | [9 empty] | 75 | 915 | 60 | 280 | 90 | [6 empty] | 1587 | 1213 | 3.2 |  | 42 |  |  |  | 40 | -10
[10 empty] | 105 | 3.45 | 3.22 | 0.014 | 0.03 | 0.045 | 0.27 | 0 | 0.07 | 0 | 0 | 0 | 0 | 0 | 0 | [9 empty] | 75 | 915 | 60 | 280 | 90 | [6 empty] | 1587 | 1213 | 3.2 |  | 42 |  |  |  | 42 | 0
[10 empty] | 105 | 3.45 | 3.22 | 0.014 | 0.03 | 0.045 | 0.27 | 0 | 0.07 | 0 | 0 | 0 | 0 | 0 | 0 | [9 empty] | 75 | 915 | 60 | 280 | 90 | [6 empty] | 1587 | 1213 | 3.2 |  | 42 |  |  |  | 48 | 20
[10 empty] | 105 | 3.45 | 3.22 | 0.014 | 0.03 | 0.045 | 0.27 | 0 | 0.07 | 0 | 0 | 0 | 0 | 0 | 0 | [9 empty] | 75 | 915 | 60 | 280 | 90 | [6 empty] | 1587 | 1213 | 3.2 |  | 42 |  |  |  | 58 | 60
[10 empty] | 105 | 3.45 | 3.22 | 0.014 | 0.03 | 0.045 | 0.27 | 0 | 0.07 | 0 | 0 | 0 | 0 | 0 | 0 | [9 empty] | 75 | 915 | 60 | 280 | 90 | [6 empty] | 1587 | 1213 | 3.2 |  | 42 |  |  |  | 66 | 100
106/103
107
108
[10 empty] | 109 | 3.6 | 2.6 | 0.01 | 0.03 |  | 0.3 | 0.2 | 0.4 | 0.2 | [15 empty] | 850 | 90 | 350 | 30 | [6 empty] | 800 |  | 5 | 379
[10 empty] | 109 | 3.6 | 2.6 | 0.01 | 0.03 |  | 0.3 | 0.2 | 0.4 | 0.2 | [15 empty] | 850 | 90 | 350 | 60 | [6 empty] | 880 |  | 6 | 362
[10 empty] | 109 | 3.6 | 2.6 | 0.01 | 0.03 |  | 0.3 | 0.2 | 0.4 | 0.2 | [15 empty] | 850 | 90 | 350 | 90 | [6 empty] | 760 |  | 10 | 362
[10 empty] | 109 | 3.6 | 2.6 | 0.01 | 0.03 |  | 0.3 | 0.2 | 0.4 | 0.2 | [15 empty] | 850 | 90 | 350 | 120 | [6 empty] | 800 |  | 12 | 371
[10 empty] | 109 | 3.6 | 2.6 | 0.01 | 0.03 |  | 0.3 | 0.2 | 0.4 | 0.2 | [15 empty] | 900 | 90 | 350 | 30 | [6 empty] | 875 |  | 7 | 371
[10 empty] | 109 | 3.6 | 2.6 | 0.01 | 0.03 |  | 0.3 | 0.2 | 0.4 | 0.2 | [15 empty] | 900 | 90 | 350 | 60 | [6 empty] | 885 |  | 11 | 371
[10 empty] | 109 | 3.6 | 2.6 | 0.01 | 0.03 |  | 0.3 | 0.2 | 0.4 | 0.2 | [15 empty] | 900 | 90 | 350 | 90 | [6 empty] | 910 |  | 10 | 371
[10 empty] | 109 | 3.6 | 2.6 | 0.01 | 0.03 |  | 0.3 | 0.2 | 0.4 | 0.2 | [15 empty] | 900 | 90 | 350 | 120 | [6 empty] | 900 |  | 14 | 362.5
[10 empty] | 109 | 3.6 | 2.6 | 0.01 | 0.03 |  | 0.3 | 0.2 | 0.4 | 0.2 | [15 empty] | 950 | 90 | 350 | 30 | [6 empty] | 890 |  | 7 | 371
[10 empty] | 109 | 3.6 | 2.6 | 0.01 | 0.03 |  | 0.3 | 0.2 | 0.4 | 0.2 | [15 empty] | 950 | 90 | 350 | 60 | [6 empty] | 850 |  | 11.7 | 362
[10 empty] | 109 | 3.6 | 2.6 | 0.01 | 0.03 |  | 0.3 | 0.2 | 0.4 | 0.2 | [15 empty] | 950 | 90 | 350 | 90 | [6 empty] | 920 |  | 14 | 362
[10 empty] | 109 | 3.6 | 2.6 | 0.01 | 0.03 |  | 0.3 | 0.2 | 0.4 | 0.2 | [15 empty] | 950 | 90 | 350 | 120 | [6 empty] | 890 |  | 10 | 336
[10 empty] | 110 | 3.3 | 2.5 |  |  | 0.045 | 0.62 | 3.52 | 1.19 | 0.25 | 0.125 | [14 empty] | 950 |  | 400 | 52 | [6 empty] | 954 | 661 | 1.95 | 356
[10 empty] | 110 | 3.3 | 2.5 |  |  | 0.045 | 0.62 | 3.52 | 1.19 | 0.25 | 0.125 | [14 empty] | 950 |  | 400 | 52 | [6 empty] | 995 | 649 | 2.4 | 360
[10 empty] | 110 | 3.3 | 2.5 |  |  | 0.045 | 0.62 | 3.52 | 1.19 | 0.25 | 0.125 | [14 empty] | 950 |  | 400 | 52 | [6 empty] | 933 | 673 | 1.8 | 363
[10 empty] | 111 | 3.65 | 2.59 | 0.014 | 0.052 | 0.06 | 0.18 | [15 empty] | 507 | 12.1 |  | 830 | 60 | 300 | 8 | [6 empty] | 850 | 660 | 1 |  |  |  |  | 240
[10 empty] | 111 | 3.65 | 2.59 | 0.014 | 0.052 | 0.06 | 0.18 | [15 empty] | 507 | 12.1 |  | 830 | 60 | 300 | 15 | [6 empty] | 700 | 550 | 1 |  |  |  |  | 200
[10 empty] | 111 | 3.65 | 2.59 | 0.014 | 0.052 | 0.06 | 0.18 | [15 empty] | 507 | 12.1 |  | 830 | 60 | 300 | 30 | [6 empty] | 700 | 550 | 1 |  |  |  |  | 200
[10 empty] | 111 | 3.65 | 2.59 | 0.014 | 0.052 | 0.06 | 0.18 | [15 empty] | 507 | 12.1 |  | 830 | 60 | 300 | 60 | [6 empty] | 660 | 510 | 1 |  |  |  |  | 175
[10 empty] | 111 | 3.65 | 2.59 | 0.014 | 0.052 | 0.06 | 0.18 | [15 empty] | 507 | 12.1 |  | 830 | 60 | 300 | 120 | [6 empty] | 650 | 500 | 1 |  |  |  |  | 170
[10 empty] | 111 | 3.65 | 2.59 | 0.014 | 0.052 | 0.06 | 0.18 | [15 empty] | 507 | 12.1 |  | 830 | 60 | 350 | 8 | [6 empty] | 890 | 600 | 2.5 |  |  |  |  | 270
[10 empty] | 111 | 3.65 | 2.59 | 0.014 | 0.052 | 0.06 | 0.18 | [15 empty] | 507 | 12.1 |  | 830 | 60 | 350 | 15 | [6 empty] | 1020 | 700 | 3 |  |  |  |  | 310
[10 empty] | 111 | 3.65 | 2.59 | 0.014 | 0.052 | 0.06 | 0.18 | [15 empty] | 507 | 12.1 |  | 830 | 60 | 350 | 30 | [6 empty] | 1100 | 780 | 3 |  |  |  |  | 340
[10 empty] | 111 | 3.65 | 2.59 | 0.014 | 0.052 | 0.06 | 0.18 | [15 empty] | 507 | 12.1 |  | 830 | 60 | 350 | 60 | [6 empty] | 1050 | 750 | 3 |  |  |  |  | 325
[10 empty] | 111 | 3.65 | 2.59 | 0.014 | 0.052 | 0.06 | 0.18 | [15 empty] | 507 | 12.1 |  | 830 | 60 | 350 | 120 | [6 empty] | 1100 | 760 | 3.5 |  |  |  |  | 325
[10 empty] | 111 | 3.65 | 2.59 | 0.014 | 0.052 | 0.06 | 0.18 | [15 empty] | 507 | 12.1 |  | 830 | 60 | 400 | 8 | [6 empty] | 640 | 400 | 7 |  |  |  |  | 210
[10 empty] | 111 | 3.65 | 2.59 | 0.014 | 0.052 | 0.06 | 0.18 | [15 empty] | 507 | 12.1 |  | 830 | 60 | 400 | 15 | [6 empty] | 600 | 385 | 7 |  |  |  |  | 200
[10 empty] | 111 | 3.65 | 2.59 | 0.014 | 0.052 | 0.06 | 0.18 | [15 empty] | 507 | 12.1 |  | 830 | 60 | 400 | 30 | [6 empty] | 650 | 400 | 7.5 |  |  |  |  | 215
[10 empty] | 111 | 3.65 | 2.59 | 0.014 | 0.052 | 0.06 | 0.18 | [15 empty] | 507 | 12.1 |  | 830 | 60 | 400 | 60 | [6 empty] | 660 | 420 | 7.5 |  |  |  |  | 225
[10 empty] | 111 | 3.65 | 2.59 | 0.014 | 0.052 | 0.06 | 0.18 | [15 empty] | 507 | 12.1 |  | 830 | 60 | 400 | 120 | [6 empty] | 710 | 450 | 7.5 |  |  |  |  | 235
[10 empty] | 111 | 3.65 | 2.59 | 0.014 | 0.052 | 0.06 | 0.18 | [15 empty] | 507 | 12.1 |  | 860 | 60 | 350 | 8 | [6 empty] | 1200 | 845 | 4 |  |  |  |  | 350
[10 empty] | 111 | 3.65 | 2.59 | 0.014 | 0.052 | 0.06 | 0.18 | [15 empty] | 507 | 12.1 |  | 860 | 60 | 350 | 15 | [6 empty] | 1210 | 850 | 4 |  |  |  |  | 360
[10 empty] | 111 | 3.65 | 2.59 | 0.014 | 0.052 | 0.06 | 0.18 | [15 empty] | 507 | 12.1 |  | 860 | 60 | 350 | 30 | [6 empty] | 1200 | 845 | 4 |  |  |  |  | 360
[10 empty] | 111 | 3.65 | 2.59 | 0.014 | 0.052 | 0.06 | 0.18 | [15 empty] | 507 | 12.1 |  | 860 | 60 | 350 | 60 | [6 empty] | 1250 | 900 | 5 |  |  |  |  | 375
[10 empty] | 111 | 3.65 | 2.59 | 0.014 | 0.052 | 0.06 | 0.18 | [15 empty] | 507 | 12.1 |  | 860 | 60 | 350 | 120 | [6 empty] | 1200 | 825 | 4.5 |  |  |  |  | 350
[10 empty] | 111 | 3.65 | 2.59 | 0.014 | 0.052 | 0.06 | 0.18 | [15 empty] | 507 | 12.1 |  | 860 | 60 | 400 | 8 | [6 empty] | 800 | 525 | 10 |  |  |  |  | 265
[10 empty] | 111 | 3.65 | 2.59 | 0.014 | 0.052 | 0.06 | 0.18 | [15 empty] | 507 | 12.1 |  | 860 | 60 | 400 | 15 | [6 empty] | 850 | 550 | 10 |  |  |  |  | 275
[10 empty] | 111 | 3.65 | 2.59 | 0.014 | 0.052 | 0.06 | 0.18 | [15 empty] | 507 | 12.1 |  | 860 | 60 | 400 | 30 | [6 empty] | 800 | 525 | 10 |  |  |  |  | 260
[10 empty] | 111 | 3.65 | 2.59 | 0.014 | 0.052 | 0.06 | 0.18 | [15 empty] | 507 | 12.1 |  | 860 | 60 | 400 | 60 | [6 empty] | 860 | 550 | 11 |  |  |  |  | 285
[10 empty] | 111 | 3.65 | 2.59 | 0.014 | 0.052 | 0.06 | 0.18 | [15 empty] | 507 | 12.1 |  | 860 | 60 | 400 | 120 | [6 empty] | 900 | 590 | 11 |  |  |  |  | 300
[10 empty] | 111 | 3.65 | 2.59 | 0.014 | 0.052 | 0.06 | 0.18 | [15 empty] | 507 | 12.1 |  | 900 | 60 | 300 | 8 | [6 empty] | 2000 | 1630 | 0 |  |  |  |  | 600
[10 empty] | 111 | 3.65 | 2.59 | 0.014 | 0.052 | 0.06 | 0.18 | [15 empty] | 507 | 12.1 |  | 900 | 60 | 300 | 15 | [6 empty] | 1750 | 1400 | 0 |  |  |  |  | 510
[10 empty] | 111 | 3.65 | 2.59 | 0.014 | 0.052 | 0.06 | 0.18 | [15 empty] | 507 | 12.1 |  | 900 | 60 | 300 | 30 | [6 empty] | 1600 | 1310 | 0 |  |  |  |  | 475
[10 empty] | 111 | 3.65 | 2.59 | 0.014 | 0.052 | 0.06 | 0.18 | [15 empty] | 507 | 12.1 |  | 900 | 60 | 300 | 60 | [6 empty] | 1540 | 1190 | 0 |  |  |  |  | 400
[10 empty] | 111 | 3.65 | 2.59 | 0.014 | 0.052 | 0.06 | 0.18 | [15 empty] | 507 | 12.1 |  | 900 | 60 | 300 | 120 | [6 empty] | 1585 | 1250 | 0 |  |  |  |  | 455
[10 empty] | 111 | 3.65 | 2.59 | 0.014 | 0.052 | 0.06 | 0.18 | [15 empty] | 507 | 12.1 |  | 900 | 60 | 350 | 8 | [6 empty] | 1450 | 1150 | 1 |  |  |  |  | 425
[10 empty] | 111 | 3.65 | 2.59 | 0.014 | 0.052 | 0.06 | 0.18 | [15 empty] | 507 | 12.1 |  | 900 | 60 | 350 | 15 | [6 empty] | 1300 | 950 | 5 |  |  |  |  | 400
[10 empty] | 111 | 3.65 | 2.59 | 0.014 | 0.052 | 0.06 | 0.18 | [15 empty] | 507 | 12.1 |  | 900 | 60 | 350 | 30 | [6 empty] | 1290 | 900 | 5 |  |  |  |  | 385
[10 empty] | 111 | 3.65 | 2.59 | 0.014 | 0.052 | 0.06 | 0.18 | [15 empty] | 507 | 12.1 |  | 900 | 60 | 350 | 60 | [6 empty] | 1250 | 890 | 5 |  |  |  |  | 375
[10 empty] | 111 | 3.65 | 2.59 | 0.014 | 0.052 | 0.06 | 0.18 | [15 empty] | 507 | 12.1 |  | 900 | 60 | 350 | 120 | [6 empty] | 1480 | 1150 | 2 |  |  |  |  | 445
[10 empty] | 111 | 3.65 | 2.59 | 0.014 | 0.052 | 0.06 | 0.18 | [15 empty] | 507 | 12.1 |  | 900 | 60 | 400 | 8 | [6 empty] | 1250 | 900 | 5 |  |  |  |  | 375
[10 empty] | 111 | 3.65 | 2.59 | 0.014 | 0.052 | 0.06 | 0.18 | [15 empty] | 507 | 12.1 |  | 900 | 60 | 400 | 15 | [6 empty] | 1100 | 750 | 7.5 |  |  |  |  | 325
[10 empty] | 111 | 3.65 | 2.59 | 0.014 | 0.052 | 0.06 | 0.18 | [15 empty] | 507 | 12.1 |  | 900 | 60 | 400 | 30 | [6 empty] | 1060 | 750 | 7.5 |  |  |  |  | 315
[10 empty] | 111 | 3.65 | 2.59 | 0.014 | 0.052 | 0.06 | 0.18 | [15 empty] | 507 | 12.1 |  | 900 | 60 | 400 | 60 | [6 empty] | 1050 | 700 | 7.5 |  |  |  |  | 310
[10 empty] | 111 | 3.65 | 2.59 | 0.014 | 0.052 | 0.06 | 0.18 | [15 empty] | 507 | 12.1 |  | 900 | 60 | 400 | 120 | [6 empty] | 1100 | 750 | 7.5 |  |  |  |  | 325
112
113
114
[10 empty] | 115 | 3.8 | 2.22 | 0.002 | 0.024 | 0.057 | 0.37 | 0.49 | 0.31 | 0 | 0 | 0 | 0 | 0 | 0 | [10 empty] | 900 | 60 | 400 | 50 | [6 empty] | 976 | 636 | 11.4
[10 empty] | 116 | 3.56 | 2.83 | 0.008 | 0.039 | 0.042 | 0.22 | 0 | 0 | 0 | 0 | 0 | 0 | 0 | 0 | [10 empty] | 900 | 150 | 360 | 120 | [13 empty] | 392 |  |  |  |  | 26.4
[10 empty] | 117 | 3.56 | 2.68 | 0.006 | 0.03 | 0.0305 | 0.29 | 0 | 0.87 | 0.25 | 0 | 0 | 0 | 0 | 0 | [7 empty] | 654 | 4 |  | 910 | 90 | 350 | 90 | [6 empty] | 1125 | 800 | 8 | 341 |  |  |  |  | 21 | 101.9
[10 empty] | 117 | 3.56 | 2.68 | 0.006 | 0.03 | 0.0305 | 0.29 | 0 | 0.87 | 0.25 | 0 | 0 | 0 | 0 | 0 | [7 empty] | 654 | 4 |  | 910 | 90 | 370 | 90 | [6 empty] | 1104 | 851 | 8 | 336 |  |  |  |  | 21 | 116.5
[10 empty] | 117 | 3.56 | 2.68 | 0.006 | 0.03 | 0.0305 | 0.29 | 0 | 0.87 | 0.25 | 0 | 0 | 0 | 0 | 0 | [7 empty] | 654 | 4 |  | 910 | 90 | 390 | 90 | [6 empty] | 965 | 620 | 9 | 299 |  |  |  |  | 21 | 128.9
[10 empty] | 117 | 3.56 | 2.68 | 0.006 | 0.03 | 0.0305 | 0.29 | 0 | 0.87 | 0.25 | 0 | 0 | 0 | 0 | 0 | [7 empty] | 654 | 4 |  | 910 | 90 | 410 | 90 | [6 empty] | 967 | 660 | 10 | 292 |  |  |  |  | 21 | 136.2
[10 empty] | 118 | 3.35 | 2.82 | 0 | 0 | 0.06 | 0 | 0.93 | 0 | 0 | 0 | 0 | 0 | 0 | 0 | [10 empty] | 950 | 240 | 260 | 240 | [6 empty] | 1165 |  |  | 342
[10 empty] | 118 | 3.3 | 2.78 | 0 | 0 | 0.07 | 0 | 1.05 | 0.75 | 0 | 0 | 0 | 0 | 0.012 | 0 | [10 empty] | 950 | 240 | 260 | 240 | [6 empty] | 1155 |  |  | 345
[10 empty] | 118 | 3.4 | 2.8 | 0 | 0 | 0.06 | 0 | 0.97 | 0.7 | 0 | 0 | 0 | 0 | 0 | 0.13 | [10 empty] | 950 | 240 | 260 | 240 | [6 empty] | 1238 |  |  | 361
[10 empty] | 118 | 3.4 | 2.76 | 0 | 0 | 0.05 | 0 | 0.55 | 0 | 0 | 0 | 0 | 0 | 0 | 0 | [10 empty] | 950 | 240 | 260 | 240 | [6 empty] | 1085 |  |  | 298
[10 empty] | 118 | 3.35 | 2.75 | 0 | 0 | 0.05 | 0 | 0.45 | 0 | 0 | 0 | 0 | 0 | 0.12 | 0 | [10 empty] | 950 | 240 | 260 | 240 | [6 empty] | 1010 |  |  | 322
[10 empty] | 118 | 3.4 | 2.8 | 0 | 0 | 0.07 | 0 | 0.55 | 0 | 0 | 0 | 0 | 0 | 0 | 0.18 | [10 empty] | 950 | 240 | 260 | 240 | [6 empty] | 1215 |  |  | 375
119
[10 empty] | 120 | 3.75 | 2.55 | 0.08 | 0.03 | 0.08 | 0.19 | 1.42 | 0.62 | 0 | 0 | 0 | 0 | 0 | 0 | 257 | 12 | [8 empty] | 900 | 120 | 280 | 120 | [16 empty] | 8.3
[10 empty] | 120 | 3.75 | 2.55 | 0.08 | 0.03 | 0.08 | 0.19 | 1.42 | 0.62 | 0 | 0 | 0 | 0 | 0 | 0 | 257 | 12 | [8 empty] | 900 | 120 | 330 | 120 | [16 empty] | 16.3
[10 empty] | 120 | 3.75 | 2.55 | 0.08 | 0.03 | 0.08 | 0.19 | 1.42 | 0.62 | 0 | 0 | 0 | 0 | 0 | 0 | 257 | 12 | [8 empty] | 900 | 120 | 380 | 120 | [16 empty] | 28.4
121
[10 empty] | 122 | 3.45 | 2.3 | 0 | 0 | 0.04 | 0.3 | 0.03 | 0.4 | 0 | 0 | 0 | 0 | 0 | 0 | [12 empty] | 300 | 30 | [6 empty] | 872.5 | 154 | 21
[10 empty] | 122 | 3.45 | 2.3 | 0 | 0 | 0.04 | 0.3 | 0.03 | 0.4 | 0 | 0 | 0 | 0 | 0 | 0 | [12 empty] | 300 | 60 | [6 empty] | 967 | 170 | 13.51
[10 empty] | 122 | 3.45 | 2.3 | 0 | 0 | 0.04 | 0.3 | 0.03 | 0.4 | 0 | 0 | 0 | 0 | 0 | 0 | [12 empty] | 300 | 90 | [6 empty] | 745 | 163.9 | 17.45
[10 empty] | 122 | 3.45 | 2.3 | 0 | 0 | 0.04 | 0.3 | 0.03 | 0.4 | 0 | 0 | 0 | 0 | 0 | 0 | [12 empty] | 300 | 120 | [6 empty] | 715 | 147.7 | 10.05
[10 empty] | 122 | 3.6 | 2.1 | 0 | 0 | 0.04 | 0.3 | 0.03 | 0 | 0 | 0 | 0 | 0 | 0 | 0 | [12 empty] | 300 | 30 | [6 empty] | 850 | 175 | 33
[10 empty] | 122 | 3.6 | 2.1 | 0 | 0 | 0.04 | 0.3 | 0.03 | 0 | 0 | 0 | 0 | 0 | 0 | 0 | [12 empty] | 300 | 60 | [6 empty] | 942 | 190 | 15
[10 empty] | 122 | 3.6 | 2.1 | 0 | 0 | 0.04 | 0.3 | 0.03 | 0 | 0 | 0 | 0 | 0 | 0 | 0 | [12 empty] | 300 | 90 | [6 empty] | 730 | 190 | 22
[10 empty] | 122 | 3.6 | 2.1 | 0 | 0 | 0.04 | 0.3 | 0.03 | 0 | 0 | 0 | 0 | 0 | 0 | 0 | [12 empty] | 300 | 120 | [6 empty] | 685 | 158 | 19
[10 empty] | 123 | 3.41 | 2.35 | 0.015 | 0.02 | 0.053 | 0.18 | 2.75 | 0.02 | 0 | 0.01 | 0 | 0 | 0 | 0 | 566 | 9.53 | 20.58 |  | 92.5 | [5 empty] | 840 | 60 | 375 | 45 | [6 empty] | 1016 | 728 | 15.6 | [5 empty] | 14.7 | 23 | 30.32
[10 empty] | 123 | 3.41 | 2.35 | 0.015 | 0.02 | 0.053 | 0.18 | 2.75 | 0.02 | 0 | 0.01 | 0 | 0 | 0 | 0 | 566 | 9.53 | 20.58 |  | 92.5 | [5 empty] | 840 | 60 | 375 | 45 | [6 empty] | 1016 | 728 | 15.6 | [5 empty] | 10.1 | -40 | 30.32
[10 empty] | 124 | 3.46 | 2.61 | 0.023 | 0.02 | 0.038 | 0.25 | 0.54 | 0.03 | 0 | 0.04 | 0 | 0 | 0 | 0 | 262 | 9.48 | 32.11 |  | 83.5 | [5 empty] | 840 | 60 | 375 | 45 | [6 empty] | 952 | 747 | 10.9
[10 empty] | 124 | 3.41 | 2.35 | 0.015 | 0.02 | 0.053 | 0.18 | 2.75 | 0.02 | 0 | 0.01 | 0 | 0 | 0 | 0 | 566 | 9.53 | 20.58 |  | 92.5 | [5 empty] | 840 | 60 | 375 | 45 | [6 empty] | 1016 | 728 | 15.6
[10 empty] | 125 | 3.52 | 3.21 | 0.02 | 0.02 | 0.04 | 0.46 | 0.04 | 0.94 | [6 empty] | 120 |  |  | 5 | 100 | [5 empty] | 900 | 60 | 360 | 60 | [6 empty] | 1168 | 896 | 16
[10 empty] | 125 | 3.45 | 2.6 | 0.01 | 0.01 | 0.04 | 0.3 | 5 | 1 | [6 empty] | 120 |  |  | 5 | 100 | [5 empty] | 920 | 60 | 360 | 90 | [6 empty] | 998 | 786 | 6.5 | [5 empty] | 140 | 80
[10 empty] | 125 | 3.45 | 2.6 | 0.01 | 0.01 | 0.04 | 0.3 | 5 | 1 | [6 empty] | 120 |  |  | 5 | 100 | [5 empty] | 920 | 60 | 360 | 90 | [6 empty] | 998 | 786 | 6.5 | [5 empty] | 130 | 20
[10 empty] | 125 | 3.45 | 2.6 | 0.01 | 0.01 | 0.04 | 0.3 | 5 | 1 | [6 empty] | 120 |  |  | 5 | 100 | [5 empty] | 920 | 60 | 360 | 90 | [6 empty] | 998 | 786 | 6.5 | [5 empty] | 100 | -40
[10 empty] | 125 | 3.52 | 3.21 | 0.02 | 0.02 | 0.04 | 0.46 | 0.04 | 0.94 | [6 empty] | 120 |  |  | 5 | 100 | [5 empty] | 900 | 60 | 360 | 60 | [6 empty] | 1085 | 729 | 10 | 357 |  |  |  |  | 124 | 21
[10 empty] | 126 | 3.5 | 2.63 | 0.009 | 0.019 | 0.0471 | 0.318 | 0.042 | 0.055 | 0.0421 | 0.031 | 0.003 | 0.0058 |  | 0.001 | [7 empty] | 397 | 27.7 |  | 900 | 90 | 365 | 30 | [6 empty] | 1111.1 | 816 | 3
[10 empty] | 126 | 3.5 | 2.63 | 0.009 | 0.019 | 0.0471 | 0.318 | 0.042 | 0.055 | 0.0421 | 0.031 | 0.003 | 0.0058 |  | 0.001 | [7 empty] | 397 | 27.7 |  | 900 | 90 | 365 | 60 | [6 empty] | 1089.9 | 784 | 10.6
[10 empty] | 126 | 3.5 | 2.63 | 0.009 | 0.019 | 0.0471 | 0.318 | 0.042 | 0.055 | 0.0421 | 0.031 | 0.003 | 0.0058 |  | 0.001 | [7 empty] | 397 | 27.7 |  | 900 | 90 | 365 | 120 | [6 empty] | 1085.7 | 778 | 12.1
[10 empty] | 126 | 3.5 | 2.63 | 0.009 | 0.019 | 0.0471 | 0.318 | 0.042 | 0.055 | 0.0421 | 0.031 | 0.003 | 0.0058 |  | 0.001 | [7 empty] | 397 | 27.7 |  | 900 | 90 | 365 | 180 | [6 empty] | 1105.1 | 810 | 10
[10 empty] | 127 | 3.57 | 2.6 | 0.007 | 0.01 | 0.05 | 0.47 | 1.6 | 0.6 | 0.03 | 0.04 |  |  |  |  | 105 |  |  |  | 80 | [5 empty] | 900 | 90 | 235 | 480 | [6 empty] | 1420 |  | 1.95 | [5 empty] | 25 | 21
[10 empty] | 127 | 3.57 | 2.6 | 0.007 | 0.01 | 0.05 | 0.47 | 1.6 | 0.6 | 0.03 | 0.04 |  |  |  |  | 105 |  |  |  | 80 | [5 empty] | 900 | 90 | 235 | 360 | [6 empty] | 1415 |  | 1.98 | [5 empty] | 22 | 21
[10 empty] | 127 | 3.57 | 2.6 | 0.007 | 0.01 | 0.05 | 0.47 | 1.6 | 0.6 | 0.03 | 0.04 |  |  |  |  | 105 |  |  |  | 80 | [5 empty] | 900 | 90 | 235 | 240 | [6 empty] | 1420 |  | 2 | [5 empty] | 10 | 21
[10 empty] | 127 | 3.57 | 2.6 | 0.007 | 0.01 | 0.05 | 0.47 | 1.6 | 0.6 | 0.03 | 0.04 |  |  |  |  | 105 |  |  |  | 80 | [5 empty] | 900 | 90 | 375 | 120 | [6 empty] | 980 |  | 10.2 | [5 empty] | 75 | 21
[10 empty] | 127 | 3.57 | 2.6 | 0.007 | 0.01 | 0.05 | 0.47 | 1.6 | 0.6 | 0.03 | 0.04 |  |  |  |  | 105 |  |  |  | 80 | [5 empty] | 900 | 90 | 375 | 240 | [6 empty] | 940 |  | 7.8 | [5 empty] | 80 | 21
[10 empty] | 127 | 3.57 | 2.6 | 0.007 | 0.01 | 0.05 | 0.47 | 1.6 | 0.6 | 0.03 | 0.04 |  |  |  |  | 105 |  |  |  | 80 | [5 empty] | 900 | 90 | 375 | 360 | [6 empty] | 920 |  | 4 | [5 empty] | 50 | 21
[10 empty] | 128 | 3.64 | 2.6 | 0.016 | 0.016 |  | 0.15 | 0.016 | 0.25 | 0 | 0.019 | 0 | 0 | 0 | 0 |  |  | 25.96 | [7 empty] | 925 | 90 | 340 | 120 | [6 empty] | 930 | 888 | 5.75 | 320
129
[10 empty] | 130 | 3.6 | 2.5 | 0.014 | 0.014 | 0.066 | 0.28 | 0 | 0.45 | 0 | 0.04 | 0 | 0 | 0 | 0 | 77 |  | 17 | [7 empty] | 900 | 120 | 300 | 60 | [6 empty] | 1420 | 1305 | 0.5 | [5 empty] | 32 | 21 |  |  | 8
[10 empty] | 130 | 3.6 | 2.5 | 0.014 | 0.014 | 0.066 | 0.28 | 0 | 0.45 | 0 | 0.04 | 0 | 0 | 0 | 0 | 77 |  | 17 | [7 empty] | 900 | 120 | 300 | 120 | [6 empty] | 1430 | 1350 | 3.5 | [5 empty] | 60 | 21 |  |  | 14
[10 empty] | 130 | 3.6 | 2.5 | 0.014 | 0.014 | 0.066 | 0.28 | 0 | 0.45 | 0 | 0.04 | 0 | 0 | 0 | 0 | 77 |  | 17 | [7 empty] | 900 | 120 | 300 | 180 | [6 empty] | 1450 | 1355 | 3.9 | [5 empty] | 65 | 21 |  |  | 8
[10 empty] | 130 | 3.6 | 2.5 | 0.014 | 0.014 | 0.066 | 0.28 | 0 | 0.45 | 0 | 0.04 | 0 | 0 | 0 | 0 | 77 |  | 17 | [7 empty] | 900 | 120 | 300 | 240 | [6 empty] | 1495 | 1400 | 3 | [5 empty] | 30 | 21 |  |  | 7
[10 empty] | 130 | 3.6 | 2.5 | 0.014 | 0.014 | 0.066 | 0.28 | 0 | 0.45 | 0 | 0.04 | 0 | 0 | 0 | 0 | 77 |  | 17 | [7 empty] | 900 | 120 | 350 | 60 | [6 empty] | 1150 | 1030 | 5.8 | [5 empty] | 72 | 21 |  |  | 17.5
[10 empty] | 130 | 3.6 | 2.5 | 0.014 | 0.014 | 0.066 | 0.28 | 0 | 0.45 | 0 | 0.04 | 0 | 0 | 0 | 0 | 77 |  | 17 | [7 empty] | 900 | 120 | 350 | 120 | [6 empty] | 1100 | 1000 | 8 | [5 empty] | 105 | 21 |  |  | 26
[10 empty] | 130 | 3.6 | 2.5 | 0.014 | 0.014 | 0.066 | 0.28 | 0 | 0.45 | 0 | 0.04 | 0 | 0 | 0 | 0 | 77 |  | 17 | [7 empty] | 900 | 120 | 350 | 180 | [6 empty] | 1105 | 1000 | 7 | [5 empty] | 90 | 21 |  |  | 18
[10 empty] | 130 | 3.6 | 2.5 | 0.014 | 0.014 | 0.066 | 0.28 | 0 | 0.45 | 0 | 0.04 | 0 | 0 | 0 | 0 | 77 |  | 17 | [7 empty] | 900 | 120 | 350 | 240 | [6 empty] | 1200 | 1130 | 6 | [5 empty] | 75 | 21 |  |  | 13
[10 empty] | 130 | 3.6 | 2.5 | 0.014 | 0.014 | 0.066 | 0.28 | 0 | 0.45 | 0 | 0.04 | 0 | 0 | 0 | 0 | 77 |  | 17 | [7 empty] | 900 | 120 | 400 | 60 | [6 empty] | 980 | 760 | 5 | [5 empty] | 74 | 21 |  |  | 15
[10 empty] | 130 | 3.6 | 2.5 | 0.014 | 0.014 | 0.066 | 0.28 | 0 | 0.45 | 0 | 0.04 | 0 | 0 | 0 | 0 | 77 |  | 17 | [7 empty] | 900 | 120 | 400 | 120 | [6 empty] | 990 | 850 | 7 | [5 empty] | 87 | 21 |  |  | 20
[10 empty] | 130 | 3.6 | 2.5 | 0.014 | 0.014 | 0.066 | 0.28 | 0 | 0.45 | 0 | 0.04 | 0 | 0 | 0 | 0 | 77 |  | 17 | [7 empty] | 900 | 120 | 400 | 180 | [6 empty] | 1000 | 850 | 6.1 | [5 empty] | 45 | 21 |  |  | 12
[10 empty] | 130 | 3.6 | 2.5 | 0.014 | 0.014 | 0.066 | 0.28 | 0 | 0.45 | 0 | 0.04 | 0 | 0 | 0 | 0 | 77 |  | 17 | [7 empty] | 900 | 120 | 400 | 240 | [6 empty] | 1040 | 845 | 4.5 | [5 empty] | 20 | 21 |  |  | 2
131
[10 empty] | 132 | 3.5 | 2.5 | 0 | 0 | 0.75 | 0.25 | 0.9 | 1.5 | 0.4 | 0 | 0 | 0 | 0 | 0 | [10 empty] | 900 | 120 | 270 | 120 | [6 empty] | 725 |  |  |  | 33.5
[10 empty] | 132 | 3.5 | 2.5 | 0 | 0 | 0.75 | 0.25 | 0.9 | 1.5 | 0.4 | 0 | 0 | 0 | 0 | 0 | [10 empty] | 900 | 120 | 290 | 120 | [6 empty] | 500 |  |  |  | 35
[10 empty] | 132 | 3.5 | 2.5 | 0 | 0 | 0.75 | 0.25 | 0.9 | 1.5 | 0.4 | 0 | 0 | 0 | 0 | 0 | [10 empty] | 900 | 120 | 320 | 120 | [6 empty] | 510 |  |  |  | 32
[10 empty] | 132 | 3.5 | 2.5 | 0 | 0 | 0.75 | 0.25 | 0.9 | 1.5 | 0.4 | 0 | 0 | 0 | 0 | 0 | [10 empty] | 900 | 120 | 350 | 120 | [6 empty] | 500 |  |  |  | 41.5
[10 empty] | 132 | 3.5 | 2.5 | 0 | 0 | 0.75 | 0.25 | 0.9 | 1.5 | 0.4 | 0 | 0 | 0 | 0 | 0 | [10 empty] | 940 | 120 | 270 | 120 | [6 empty] | 560 |  |  |  | 40
[10 empty] | 132 | 3.5 | 2.5 | 0 | 0 | 0.75 | 0.25 | 0.9 | 1.5 | 0.4 | 0 | 0 | 0 | 0 | 0 | [10 empty] | 940 | 120 | 290 | 120 | [6 empty] | 500 |  |  |  | 34.5
[10 empty] | 132 | 3.5 | 2.5 | 0 | 0 | 0.75 | 0.25 | 0.9 | 1.5 | 0.4 | 0 | 0 | 0 | 0 | 0 | [10 empty] | 940 | 120 | 320 | 120 | [6 empty] | 650 |  |  |  | 41
[10 empty] | 132 | 3.5 | 2.5 | 0 | 0 | 0.75 | 0.25 | 0.9 | 1.5 | 0.4 | 0 | 0 | 0 | 0 | 0 | [10 empty] | 940 | 120 | 350 | 120 | [6 empty] | 500 |  |  |  | 41
[10 empty] | 132 | 3.5 | 2.5 | 0 | 0 | 0.73 | 0.25 | 0.9 | 0.8 | 0.4 | 0 | 0 | 0 | 0 | 0 | [10 empty] | 900 | 120 | 270 | 120 | [6 empty] | 725 |  |  |  | 47.5
[10 empty] | 132 | 3.5 | 2.5 | 0 | 0 | 0.73 | 0.25 | 0.9 | 0.8 | 0.4 | 0 | 0 | 0 | 0 | 0 | [10 empty] | 900 | 120 | 290 | 120 | [6 empty] | 745 |  |  |  | 44.5
[10 empty] | 132 | 3.5 | 2.5 | 0 | 0 | 0.73 | 0.25 | 0.9 | 0.8 | 0.4 | 0 | 0 | 0 | 0 | 0 | [10 empty] | 900 | 120 | 320 | 120 | [6 empty] | 780 |  |  |  | 41
[10 empty] | 132 | 3.5 | 2.5 | 0 | 0 | 0.73 | 0.25 | 0.9 | 0.8 | 0.4 | 0 | 0 | 0 | 0 | 0 | [10 empty] | 900 | 120 | 350 | 120 | [6 empty] | 750 |  |  |  | 36.5
[10 empty] | 132 | 3.5 | 2.5 | 0 | 0 | 0.73 | 0.25 | 0.9 | 0.8 | 0.4 | 0 | 0 | 0 | 0 | 0 | [10 empty] | 940 | 120 | 270 | 120 | [6 empty] | 670 |  |  |  | 47.5
[10 empty] | 132 | 3.5 | 2.5 | 0 | 0 | 0.73 | 0.25 | 0.9 | 0.8 | 0.4 | 0 | 0 | 0 | 0 | 0 | [10 empty] | 940 | 120 | 290 | 120 | [6 empty] | 790 |  |  |  | 41
[10 empty] | 132 | 3.5 | 2.5 | 0 | 0 | 0.73 | 0.25 | 0.9 | 0.8 | 0.4 | 0 | 0 | 0 | 0 | 0 | [10 empty] | 940 | 120 | 320 | 120 | [6 empty] | 750 |  |  |  | 43
[10 empty] | 132 | 3.5 | 2.5 | 0 | 0 | 0.73 | 0.25 | 0.9 | 0.8 | 0.4 | 0 | 0 | 0 | 0 | 0 | [10 empty] | 940 | 120 | 350 | 120 | [6 empty] | 650 |  |  |  | 41
[10 empty] | 133 | 3.45 | 2.48 | 0.012 | 0.013 | 0.05 | 0.4 | 1.5 | 0.3 | 0.5 | 0 | 0 | 0 | 0 | 0 | [10 empty] | 927 | 120 | 260 | 120 | [6 empty] | 1446.4 | 1126.2 | 2.6 |  | 46.9 | [5 empty] | 11.5
[10 empty] | 133 | 3.45 | 2.48 | 0.012 | 0.013 | 0.05 | 0.4 | 1.5 | 0.3 | 0.5 | 0 | 0 | 0 | 0 | 0 | [10 empty] | 927 | 120 | 316 | 120 | [6 empty] | 1264.1 | 1031.3 | 4.4 |  | 41.2 | [5 empty] | 20
[10 empty] | 133 | 3.45 | 2.48 | 0.012 | 0.013 | 0.05 | 0.4 | 1.5 | 0.3 | 0.5 | 0 | 0 | 0 | 0 | 0 | [10 empty] | 927 | 120 | 385 | 120 | [6 empty] | 1061.2 | 776.1 | 13.7 |  | 30.1 | [5 empty] | 37
[10 empty] | 134 | 3.66 | 2.23 | 0.015 | 0.024 | 0.047 | 0.26 | 1.02 | 0.66 | 0.26 | 0 | 0 | 0 | 0 | 0 | 155 | 7.6 |  | 6 i 7 | 95 | 75.4 | 24.6 |  |  |  | 870 | 120 | 315 | 5 | [17 empty] | 55 | 6.4
[10 empty] | 134 | 3.66 | 2.23 | 0.015 | 0.024 | 0.047 | 0.26 | 1.02 | 0.66 | 0.26 | 0 | 0 | 0 | 0 | 0 | 155 | 7.6 |  | 6 i 7 | 95 | 75.4 | 24.6 |  |  |  | 870 | 120 | 315 | 15 | [17 empty] | 16 | 10.9
[10 empty] | 134 | 3.66 | 2.23 | 0.015 | 0.024 | 0.047 | 0.26 | 1.02 | 0.66 | 0.26 | 0 | 0 | 0 | 0 | 0 | 155 | 7.6 |  | 6 i 7 | 95 | 75.4 | 24.6 |  |  |  | 870 | 120 | 315 | 30 | [17 empty] | 7 | 17.2
[10 empty] | 134 | 3.66 | 2.23 | 0.015 | 0.024 | 0.047 | 0.26 | 1.02 | 0.66 | 0.26 | 0 | 0 | 0 | 0 | 0 | 155 | 7.6 |  | 6 i 7 | 95 | 75.4 | 24.6 |  |  |  | 870 | 120 | 315 | 60 | [17 empty] | 3 | 27.2
[10 empty] | 134 | 3.66 | 2.23 | 0.015 | 0.024 | 0.047 | 0.26 | 1.02 | 0.66 | 0.26 | 0 | 0 | 0 | 0 | 0 | 155 | 7.6 |  | 6 i 7 | 95 | 75.4 | 24.6 |  |  |  | 870 | 120 | 315 | 90 | [17 empty] | 0 | 21.5
[10 empty] | 134 | 3.66 | 2.23 | 0.015 | 0.024 | 0.047 | 0.26 | 1.02 | 0.66 | 0.26 | 0 | 0 | 0 | 0 | 0 | 155 | 7.6 |  | 6 i 7 | 95 | 75.4 | 24.6 |  |  |  | 870 | 120 | 315 | 120 | [17 empty] | 0 | 17.1
[10 empty] | 134 | 3.66 | 2.23 | 0.015 | 0.024 | 0.047 | 0.26 | 1.02 | 0.66 | 0.26 | 0 | 0 | 0 | 0 | 0 | 155 | 7.6 |  | 6 i 7 | 95 | 75.4 | 24.6 |  |  |  | 870 | 120 | 315 | 240 | [17 empty] | 0 | 15
[10 empty] | 134 | 3.66 | 2.23 | 0.015 | 0.024 | 0.047 | 0.26 | 1.02 | 0.66 | 0.26 | 0 | 0 | 0 | 0 | 0 | 155 | 7.6 |  | 6 i 7 | 95 | 75.4 | 24.6 |  |  |  | 870 | 120 | 370 | 5 | [17 empty] | 64 | 9.4
[10 empty] | 134 | 3.66 | 2.23 | 0.015 | 0.024 | 0.047 | 0.26 | 1.02 | 0.66 | 0.26 | 0 | 0 | 0 | 0 | 0 | 155 | 7.6 |  | 6 i 7 | 95 | 75.4 | 24.6 |  |  |  | 870 | 120 | 370 | 15 | [17 empty] | 15 | 26.1
[10 empty] | 134 | 3.66 | 2.23 | 0.015 | 0.024 | 0.047 | 0.26 | 1.02 | 0.66 | 0.26 | 0 | 0 | 0 | 0 | 0 | 155 | 7.6 |  | 6 i 7 | 95 | 75.4 | 24.6 |  |  |  | 870 | 120 | 370 | 30 | [17 empty] | 6 | 35.6
[10 empty] | 134 | 3.66 | 2.23 | 0.015 | 0.024 | 0.047 | 0.26 | 1.02 | 0.66 | 0.26 | 0 | 0 | 0 | 0 | 0 | 155 | 7.6 |  | 6 i 7 | 95 | 75.4 | 24.6 |  |  |  | 870 | 120 | 370 | 60 | [17 empty] | 0 | 45.9
[10 empty] | 134 | 3.66 | 2.23 | 0.015 | 0.024 | 0.047 | 0.26 | 1.02 | 0.66 | 0.26 | 0 | 0 | 0 | 0 | 0 | 155 | 7.6 |  | 6 i 7 | 95 | 75.4 | 24.6 |  |  |  | 870 | 120 | 370 | 90 | [17 empty] | 0 | 44
[10 empty] | 134 | 3.66 | 2.23 | 0.015 | 0.024 | 0.047 | 0.26 | 1.02 | 0.66 | 0.26 | 0 | 0 | 0 | 0 | 0 | 155 | 7.6 |  | 6 i 7 | 95 | 75.4 | 24.6 |  |  |  | 870 | 120 | 370 | 120 | [17 empty] | 0 | 42.8
[10 empty] | 134 | 3.66 | 2.23 | 0.015 | 0.024 | 0.047 | 0.26 | 1.02 | 0.66 | 0.26 | 0 | 0 | 0 | 0 | 0 | 155 | 7.6 |  | 6 i 7 | 95 | 75.4 | 24.6 |  |  |  | 870 | 120 | 370 | 240 | [17 empty] | 0 | 30.8
[10 empty] | 135 | 3.73 | 2.55 | 0.023 | 0.045 | 0.044 | 0.3 | 1.25 | 1.03 | 0.18 | 0.032 | 0 | 0 | 0 | 0 | 100.6 | 8.8 | 34 |  | 95.2 | [5 empty] | 900 | 60 | 300 | 60 | [6 empty] | 1000 | 730 | 12 | 277 |  |  |  |  | 47 | -60
[10 empty] | 135 | 3.73 | 2.55 | 0.023 | 0.045 | 0.044 | 0.3 | 1.25 | 1.03 | 0.18 | 0.032 | 0 | 0 | 0 | 0 | 100.6 | 8.8 | 34 |  | 95.2 | [5 empty] | 900 | 60 | 300 | 60 | [6 empty] | 1000 | 730 | 12 | 277 |  |  |  |  | 48 | -60
[10 empty] | 135 | 3.73 | 2.55 | 0.023 | 0.045 | 0.044 | 0.3 | 1.25 | 1.03 | 0.18 | 0.032 | 0 | 0 | 0 | 0 | 100.6 | 8.8 | 34 |  | 95.2 | [5 empty] | 900 | 60 | 300 | 60 | [6 empty] | 1000 | 730 | 12 | 277 |  |  |  |  | 49 | -60
[10 empty] | 135 | 3.73 | 2.55 | 0.023 | 0.045 | 0.044 | 0.3 | 1.25 | 1.03 | 0.18 | 0.032 | 0 | 0 | 0 | 0 | 100.6 | 8.8 | 34 |  | 95.2 | [5 empty] | 900 | 60 | 300 | 60 | [6 empty] | 1000 | 730 | 12 | 277 |  |  |  |  | 42 | -40
[10 empty] | 135 | 3.73 | 2.55 | 0.023 | 0.045 | 0.044 | 0.3 | 1.25 | 1.03 | 0.18 | 0.032 | 0 | 0 | 0 | 0 | 100.6 | 8.8 | 34 |  | 95.2 | [5 empty] | 900 | 60 | 300 | 60 | [6 empty] | 1000 | 730 | 12 | 277 |  |  |  |  | 58 | -40
[10 empty] | 135 | 3.73 | 2.55 | 0.023 | 0.045 | 0.044 | 0.3 | 1.25 | 1.03 | 0.18 | 0.032 | 0 | 0 | 0 | 0 | 100.6 | 8.8 | 34 |  | 95.2 | [5 empty] | 900 | 60 | 300 | 60 | [6 empty] | 1000 | 730 | 12 | 277 |  |  |  |  | 72 | -40
[10 empty] | 135 | 3.73 | 2.55 | 0.023 | 0.045 | 0.044 | 0.3 | 1.25 | 1.03 | 0.18 | 0.032 | 0 | 0 | 0 | 0 | 100.6 | 8.8 | 34 |  | 95.2 | [5 empty] | 900 | 60 | 300 | 60 | [6 empty] | 1000 | 730 | 12 | 277 |  |  |  |  | 74 | -20
[10 empty] | 135 | 3.73 | 2.55 | 0.023 | 0.045 | 0.044 | 0.3 | 1.25 | 1.03 | 0.18 | 0.032 | 0 | 0 | 0 | 0 | 100.6 | 8.8 | 34 |  | 95.2 | [5 empty] | 900 | 60 | 300 | 60 | [6 empty] | 1000 | 730 | 12 | 277 |  |  |  |  | 76 | -20
[10 empty] | 135 | 3.73 | 2.55 | 0.023 | 0.045 | 0.044 | 0.3 | 1.25 | 1.03 | 0.18 | 0.032 | 0 | 0 | 0 | 0 | 100.6 | 8.8 | 34 |  | 95.2 | [5 empty] | 900 | 60 | 300 | 60 | [6 empty] | 1000 | 730 | 12 | 277 |  |  |  |  | 90 | -20
[10 empty] | 135 | 3.73 | 2.55 | 0.023 | 0.045 | 0.044 | 0.3 | 1.25 | 1.03 | 0.18 | 0.032 | 0 | 0 | 0 | 0 | 100.6 | 8.8 | 34 |  | 95.2 | [5 empty] | 900 | 60 | 300 | 60 | [6 empty] | 1000 | 730 | 12 | 277 |  |  |  |  | 98 | 0
[10 empty] | 135 | 3.73 | 2.55 | 0.023 | 0.045 | 0.044 | 0.3 | 1.25 | 1.03 | 0.18 | 0.032 | 0 | 0 | 0 | 0 | 100.6 | 8.8 | 34 |  | 95.2 | [5 empty] | 900 | 60 | 300 | 60 | [6 empty] | 1000 | 730 | 12 | 277 |  |  |  |  | 108 | 0
[10 empty] | 135 | 3.73 | 2.55 | 0.023 | 0.045 | 0.044 | 0.3 | 1.25 | 1.03 | 0.18 | 0.032 | 0 | 0 | 0 | 0 | 100.6 | 8.8 | 34 |  | 95.2 | [5 empty] | 900 | 60 | 300 | 60 | [6 empty] | 1000 | 730 | 12 | 277 |  |  |  |  | 92 | 25
[10 empty] | 135 | 3.73 | 2.55 | 0.023 | 0.045 | 0.044 | 0.3 | 1.25 | 1.03 | 0.18 | 0.032 | 0 | 0 | 0 | 0 | 100.6 | 8.8 | 34 |  | 95.2 | [5 empty] | 900 | 60 | 300 | 60 | [6 empty] | 1000 | 730 | 12 | 277 |  |  |  |  | 102 | 25
[10 empty] | 135 | 3.73 | 2.55 | 0.023 | 0.045 | 0.044 | 0.3 | 1.25 | 1.03 | 0.18 | 0.032 | 0 | 0 | 0 | 0 | 100.6 | 8.8 | 34 |  | 95.2 | [5 empty] | 900 | 60 | 300 | 60 | [6 empty] | 1000 | 730 | 12 | 277 |  |  |  |  | 106 | 42
[10 empty] | 135 | 3.73 | 2.55 | 0.023 | 0.045 | 0.044 | 0.3 | 1.25 | 1.03 | 0.18 | 0.032 | 0 | 0 | 0 | 0 | 100.6 | 8.8 | 34 |  | 95.2 | [5 empty] | 900 | 60 | 300 | 60 | [6 empty] | 1000 | 730 | 12 | 277 |  |  |  |  | 108 | 42
[10 empty] | 135 | 3.73 | 2.55 | 0.023 | 0.045 | 0.044 | 0.3 | 1.25 | 1.03 | 0.18 | 0.032 | 0 | 0 | 0 | 0 | 100.6 | 8.8 | 34 |  | 95.2 | [5 empty] | 900 | 60 | 300 | 60 | [6 empty] | 1000 | 730 | 12 | 277 |  |  |  |  | 106 | 75
[10 empty] | 135 | 3.73 | 2.55 | 0.023 | 0.045 | 0.044 | 0.3 | 1.25 | 1.03 | 0.18 | 0.032 | 0 | 0 | 0 | 0 | 100.6 | 8.8 | 34 |  | 95.2 | [5 empty] | 900 | 60 | 300 | 60 | [6 empty] | 1000 | 730 | 12 | 277 |  |  |  |  | 108 | 75
[10 empty] | 135 | 3.73 | 2.55 | 0.023 | 0.045 | 0.044 | 0.3 | 1.25 | 1.03 | 0.18 | 0.032 | 0 | 0 | 0 | 0 | 100.6 | 8.8 | 34 |  | 95.2 | [5 empty] | 900 | 60 | 300 | 60 | [6 empty] | 1000 | 730 | 12 | 277 |  |  |  |  | 110 | 100
[10 empty] | 135 | 3.73 | 2.55 | 0.023 | 0.045 | 0.044 | 0.3 | 1.25 | 1.03 | 0.18 | 0.032 | 0 | 0 | 0 | 0 | 100.6 | 8.8 | 34 |  | 95.2 | [5 empty] | 900 | 60 | 300 | 60 | [6 empty] | 1000 | 730 | 12 | 277 |  |  |  |  | 112 | 100
[10 empty] | 135 | 3.73 | 2.55 | 0.023 | 0.045 | 0.044 | 0.3 | 1.25 | 1.03 | 0.18 | 0.032 | 0 | 0 | 0 | 0 | 155.3 | 9.6 | 29 |  | 96.3 | [5 empty] | 900 | 60 | 365 | 60 | [6 empty] | 625 | 500 | 4 | 329 |  |  |  |  | 12 | -60
[10 empty] | 135 | 3.73 | 2.55 | 0.023 | 0.045 | 0.044 | 0.3 | 1.25 | 1.03 | 0.18 | 0.032 | 0 | 0 | 0 | 0 | 155.3 | 9.6 | 29 |  | 96.3 | [5 empty] | 900 | 60 | 365 | 60 | [6 empty] | 625 | 500 | 4 | 329 |  |  |  |  | 16 | -60
[10 empty] | 135 | 3.73 | 2.55 | 0.023 | 0.045 | 0.044 | 0.3 | 1.25 | 1.03 | 0.18 | 0.032 | 0 | 0 | 0 | 0 | 155.3 | 9.6 | 29 |  | 96.3 | [5 empty] | 900 | 60 | 365 | 60 | [6 empty] | 625 | 500 | 4 | 329 |  |  |  |  | 20 | -60
[10 empty] | 135 | 3.73 | 2.55 | 0.023 | 0.045 | 0.044 | 0.3 | 1.25 | 1.03 | 0.18 | 0.032 | 0 | 0 | 0 | 0 | 155.3 | 9.6 | 29 |  | 96.3 | [5 empty] | 900 | 60 | 365 | 60 | [6 empty] | 625 | 500 | 4 | 329 |  |  |  |  | 21 | -40
[10 empty] | 135 | 3.73 | 2.55 | 0.023 | 0.045 | 0.044 | 0.3 | 1.25 | 1.03 | 0.18 | 0.032 | 0 | 0 | 0 | 0 | 155.3 | 9.6 | 29 |  | 96.3 | [5 empty] | 900 | 60 | 365 | 60 | [6 empty] | 625 | 500 | 4 | 329 |  |  |  |  | 22 | -20
[10 empty] | 135 | 3.73 | 2.55 | 0.023 | 0.045 | 0.044 | 0.3 | 1.25 | 1.03 | 0.18 | 0.032 | 0 | 0 | 0 | 0 | 155.3 | 9.6 | 29 |  | 96.3 | [5 empty] | 900 | 60 | 365 | 60 | [6 empty] | 625 | 500 | 4 | 329 |  |  |  |  | 24 | -20
[10 empty] | 135 | 3.73 | 2.55 | 0.023 | 0.045 | 0.044 | 0.3 | 1.25 | 1.03 | 0.18 | 0.032 | 0 | 0 | 0 | 0 | 155.3 | 9.6 | 29 |  | 96.3 | [5 empty] | 900 | 60 | 365 | 60 | [6 empty] | 625 | 500 | 4 | 329 |  |  |  |  | 28 | -20
[10 empty] | 135 | 3.73 | 2.55 | 0.023 | 0.045 | 0.044 | 0.3 | 1.25 | 1.03 | 0.18 | 0.032 | 0 | 0 | 0 | 0 | 155.3 | 9.6 | 29 |  | 96.3 | [5 empty] | 900 | 60 | 365 | 60 | [6 empty] | 625 | 500 | 4 | 329 |  |  |  |  | 28 | 0
[10 empty] | 135 | 3.73 | 2.55 | 0.023 | 0.045 | 0.044 | 0.3 | 1.25 | 1.03 | 0.18 | 0.032 | 0 | 0 | 0 | 0 | 155.3 | 9.6 | 29 |  | 96.3 | [5 empty] | 900 | 60 | 365 | 60 | [6 empty] | 625 | 500 | 4 | 329 |  |  |  |  | 29 | 0
[10 empty] | 135 | 3.73 | 2.55 | 0.023 | 0.045 | 0.044 | 0.3 | 1.25 | 1.03 | 0.18 | 0.032 | 0 | 0 | 0 | 0 | 155.3 | 9.6 | 29 |  | 96.3 | [5 empty] | 900 | 60 | 365 | 60 | [6 empty] | 625 | 500 | 4 | 329 |  |  |  |  | 36 | 0
[10 empty] | 135 | 3.73 | 2.55 | 0.023 | 0.045 | 0.044 | 0.3 | 1.25 | 1.03 | 0.18 | 0.032 | 0 | 0 | 0 | 0 | 155.3 | 9.6 | 29 |  | 96.3 | [5 empty] | 900 | 60 | 365 | 60 | [6 empty] | 625 | 500 | 4 | 329 |  |  |  |  | 38 | 25
[10 empty] | 135 | 3.73 | 2.55 | 0.023 | 0.045 | 0.044 | 0.3 | 1.25 | 1.03 | 0.18 | 0.032 | 0 | 0 | 0 | 0 | 155.3 | 9.6 | 29 |  | 96.3 | [5 empty] | 900 | 60 | 365 | 60 | [6 empty] | 625 | 500 | 4 | 329 |  |  |  |  | 40 | 25
[10 empty] | 135 | 3.73 | 2.55 | 0.023 | 0.045 | 0.044 | 0.3 | 1.25 | 1.03 | 0.18 | 0.032 | 0 | 0 | 0 | 0 | 155.3 | 9.6 | 29 |  | 96.3 | [5 empty] | 900 | 60 | 365 | 60 | [6 empty] | 625 | 500 | 4 | 329 |  |  |  |  | 41 | 42
[10 empty] | 135 | 3.73 | 2.55 | 0.023 | 0.045 | 0.044 | 0.3 | 1.25 | 1.03 | 0.18 | 0.032 | 0 | 0 | 0 | 0 | 155.3 | 9.6 | 29 |  | 96.3 | [5 empty] | 900 | 60 | 365 | 60 | [6 empty] | 625 | 500 | 4 | 329 |  |  |  |  | 44 | 42
[10 empty] | 135 | 3.73 | 2.55 | 0.023 | 0.045 | 0.044 | 0.3 | 1.25 | 1.03 | 0.18 | 0.032 | 0 | 0 | 0 | 0 | 155.3 | 9.6 | 29 |  | 96.3 | [5 empty] | 900 | 60 | 365 | 60 | [6 empty] | 625 | 500 | 4 | 329 |  |  |  |  | 45 | 75
[10 empty] | 135 | 3.73 | 2.55 | 0.023 | 0.045 | 0.044 | 0.3 | 1.25 | 1.03 | 0.18 | 0.032 | 0 | 0 | 0 | 0 | 155.3 | 9.6 | 29 |  | 96.3 | [5 empty] | 900 | 60 | 365 | 60 | [6 empty] | 625 | 500 | 4 | 329 |  |  |  |  | 47 | 75
[10 empty] | 135 | 3.73 | 2.55 | 0.023 | 0.045 | 0.044 | 0.3 | 1.25 | 1.03 | 0.18 | 0.032 | 0 | 0 | 0 | 0 | 155.3 | 9.6 | 29 |  | 96.3 | [5 empty] | 900 | 60 | 365 | 60 | [6 empty] | 625 | 500 | 4 | 329 |  |  |  |  | 42 | 100
[10 empty] | 135 | 3.73 | 2.55 | 0.023 | 0.045 | 0.044 | 0.3 | 1.25 | 1.03 | 0.18 | 0.032 | 0 | 0 | 0 | 0 | 155.3 | 9.6 | 29 |  | 96.3 | [5 empty] | 900 | 60 | 365 | 60 | [6 empty] | 625 | 500 | 4 | 329 |  |  |  |  | 47 | 100
[10 empty] | 135 | 3.73 | 2.55 | 0.023 | 0.045 | 0.044 | 0.3 | 1.25 | 1.03 | 0.18 | 0.032 | 0 | 0 | 0 | 0 | 155.3 | 9.6 | 29 |  | 96.3 | [5 empty] | 900 | 60 | 365 | 60 | [6 empty] | 625 | 500 | 4 | 329 |  |  |  |  | 48 | 100
[10 empty] | 136 | 3.55 | 2.78 | 0.004 | 0.054 | 0 | 0.13 | 0 | 0 | 0 | 0 | 0 | 0 | 0 | 0 | [10 empty] | 900 | 90 | 250 | 60 | [6 empty] | 1390 |  |  | 520
[10 empty] | 136 | 3.55 | 2.78 | 0.004 | 0.054 | 0 | 0.13 | 0 | 0 | 0 | 0 | 0 | 0 | 0 | 0 | [10 empty] | 900 | 90 | 250 | 120 | [6 empty] | 1470 |  |  | 510
[10 empty] | 136 | 3.55 | 2.78 | 0.004 | 0.054 | 0 | 0.13 | 0 | 0 | 0 | 0 | 0 | 0 | 0 | 0 | [10 empty] | 900 | 90 | 250 | 180 | [6 empty] | 1420 |  |  | 515
[10 empty] | 136 | 3.55 | 2.78 | 0.004 | 0.054 | 0 | 0.13 | 0 | 0 | 0 | 0 | 0 | 0 | 0 | 0 | [10 empty] | 900 | 90 | 300 | 60 | [6 empty] | 1350 |  |  | 380
[10 empty] | 136 | 3.55 | 2.78 | 0.004 | 0.054 | 0 | 0.13 | 0 | 0 | 0 | 0 | 0 | 0 | 0 | 0 | [10 empty] | 900 | 90 | 300 | 120 | [6 empty] | 1415 |  |  | 350
[10 empty] | 136 | 3.55 | 2.78 | 0.004 | 0.054 | 0 | 0.13 | 0 | 0 | 0 | 0 | 0 | 0 | 0 | 0 | [10 empty] | 900 | 90 | 300 | 180 | [6 empty] | 1270 |  |  | 360
[10 empty] | 136 | 3.55 | 2.78 | 0.004 | 0.054 | 0 | 0.13 | 0 | 0 | 0 | 0 | 0 | 0 | 0 | 0 | [10 empty] | 900 | 90 | 350 | 60 | [6 empty] | 1140 |  |  | 450
[10 empty] | 136 | 3.55 | 2.78 | 0.004 | 0.054 | 0 | 0.13 | 0 | 0 | 0 | 0 | 0 | 0 | 0 | 0 | [10 empty] | 900 | 90 | 350 | 120 | [6 empty] | 1130 |  |  | 440
[10 empty] | 136 | 3.55 | 2.78 | 0.004 | 0.054 | 0 | 0.13 | 0 | 0 | 0 | 0 | 0 | 0 | 0 | 0 | [10 empty] | 900 | 90 | 350 | 180 | [6 empty] | 1205 |  |  | 445
[10 empty] | 137 | 3.6 | 2.7 | 0.07 | 0.02 |  | 0.1 | 0 | 0 | 0 | 0 | 0 | 0 | 0 | 0 | [7 empty] | 495.3 |  |  | 900 | 60 | 270 | 60 | [6 empty] | 938.8
[10 empty] | 137 | 3.6 | 2.7 | 0.07 | 0.02 |  | 0.1 | 0 | 0 | 0 | 0 | 0 | 0 | 0 | 0 | [7 empty] | 495.3 |  |  | 900 | 60 | 370 | 60 | [6 empty] | 698
[10 empty] | 137 | 3.5 | 2.9 | 0.09 | 0.03 |  | 0.2 | 0 | 0.5 | 0 | 0 | 0 | 0 | 0 | 0 | [7 empty] | 517.6 |  |  | 900 | 60 | 270 | 60 | [6 empty] | 988.8
[10 empty] | 137 | 3.5 | 2.9 | 0.09 | 0.03 |  | 0.2 | 0 | 0.5 | 0 | 0 | 0 | 0 | 0 | 0 | [7 empty] | 517.6 |  |  | 900 | 60 | 370 | 60 | [6 empty] | 816.7
[10 empty] | 137 | 3.7 | 2.6 | 0.08 | 0.02 |  | 0.1 | 0 | 1 | 0 | 0 | 0 | 0 | 0 | 0 | [7 empty] | 581.7 |  |  | 900 | 60 | 270 | 60 | [6 empty] | 1096.1
[10 empty] | 137 | 3.7 | 2.6 | 0.08 | 0.02 |  | 0.1 | 0 | 1 | 0 | 0 | 0 | 0 | 0 | 0 | [7 empty] | 581.7 |  |  | 900 | 60 | 370 | 60 | [6 empty] | 828.3
[10 empty] | 137 | 3.9 | 2.7 | 0.09 | 0.02 |  | 0.2 | 0 | 1.5 | 0 | 0 | 0 | 0 | 0 | 0 | [7 empty] | 705.7 |  |  | 900 | 60 | 270 | 60 | [6 empty] | 1222.4
[10 empty] | 137 | 3.9 | 2.7 | 0.09 | 0.02 |  | 0.2 | 0 | 1.5 | 0 | 0 | 0 | 0 | 0 | 0 | [7 empty] | 705.7 |  |  | 900 | 60 | 370 | 60 | [6 empty] | 911.6
[10 empty] | 137 | 3.6 | 2.7 | 0.08 | 0.02 |  | 0.1 | 0 | 0 | 0 | 0 | 0 | 0 | 0 | 0 | [7 empty] | 495.3 |  |  | 900 | 60 | 270 | 60 | [6 empty] | 938.8
[10 empty] | 137 | 3.6 | 2.7 | 0.08 | 0.02 |  | 0.1 | 0 | 0 | 0 | 0 | 0 | 0 | 0 | 0 | [7 empty] | 495.3 |  |  | 900 | 60 | 370 | 60 | [6 empty] | 698
[10 empty] | 137 | 3.7 | 2.8 | 0.09 | 0.02 |  | 0.2 | 1 | 0 | 0 | 0 | 0 | 0 | 0 | 0 | [7 empty] | 552.4 |  |  | 900 | 60 | 270 | 60 | [6 empty] | 970.5
[10 empty] | 137 | 3.7 | 2.8 | 0.09 | 0.02 |  | 0.2 | 1 | 0 | 0 | 0 | 0 | 0 | 0 | 0 | [7 empty] | 552.4 |  |  | 900 | 60 | 370 | 60 | [6 empty] | 721.18
[10 empty] | 137 | 3.7 | 2.7 | 0.08 | 0.02 |  | 0.2 | 2 | 0 | 0 | 0 | 0 | 0 | 0 | 0 | [7 empty] | 575.3 |  |  | 900 | 60 | 270 | 60 | [6 empty] | 979.7
[10 empty] | 137 | 3.7 | 2.7 | 0.08 | 0.02 |  | 0.2 | 2 | 0 | 0 | 0 | 0 | 0 | 0 | 0 | [7 empty] | 575.3 |  |  | 900 | 60 | 370 | 60 | [6 empty] | 732.8
[10 empty] | 137 | 3.8 | 2.7 | 0.08 | 0.02 |  | 0.2 | 3 | 0 | 0 | 0 | 0 | 0 | 0 | 0 | [7 empty] | 628.2 |  |  | 900 | 60 | 270 | 60 | [6 empty] | 1082.5
[10 empty] | 137 | 3.8 | 2.7 | 0.08 | 0.02 |  | 0.2 | 3 | 0 | 0 | 0 | 0 | 0 | 0 | 0 | [7 empty] | 628.2 |  |  | 900 | 60 | 370 | 60 | [6 empty] | 917.7
[10 empty] | 137 | 3.8 | 2.9 | 0.07 | 0.03 |  | 0.2 | 0 | 0 | 0 | 0 | 0 | 0 | 0 | 0 | [7 empty] | 495.3 |  |  | 900 | 60 | 270 | 60 | [6 empty] | 938.8
[10 empty] | 137 | 3.8 | 2.9 | 0.07 | 0.03 |  | 0.2 | 0 | 0 | 0 | 0 | 0 | 0 | 0 | 0 | [7 empty] | 495.3 |  |  | 900 | 60 | 370 | 60 | [6 empty] | 698
[10 empty] | 137 | 3.7 | 2.7 | 0.09 | 0.02 |  | 0.1 | 1 | 0.5 | 0 | 0 | 0 | 0 | 0 | 0 | [7 empty] | 544 |  |  | 900 | 60 | 270 | 60 | [6 empty] | 1034.3
[10 empty] | 137 | 3.7 | 2.7 | 0.09 | 0.02 |  | 0.1 | 1 | 0.5 | 0 | 0 | 0 | 0 | 0 | 0 | [7 empty] | 544 |  |  | 900 | 60 | 370 | 60 | [6 empty] | 715.7
[10 empty] | 137 | 3.6 | 2.8 | 0.08 | 0.02 |  | 0.1 | 2 | 1 | 0 | 0 | 0 | 0 | 0 | 0 | [7 empty] | 552.7 |  |  | 900 | 60 | 270 | 60 | [6 empty] | 1055.3
[10 empty] | 137 | 3.6 | 2.8 | 0.08 | 0.02 |  | 0.1 | 2 | 1 | 0 | 0 | 0 | 0 | 0 | 0 | [7 empty] | 552.7 |  |  | 900 | 60 | 370 | 60 | [6 empty] | 738.7
[10 empty] | 137 | 3.8 | 2.9 | 0.08 | 0.02 |  | 0.2 | 3 | 1.5 | 0 | 0 | 0 | 0 | 0 | 0 | [7 empty] | 576.8 |  |  | 900 | 60 | 270 | 60 | [6 empty] | 1164.1
[10 empty] | 137 | 3.8 | 2.9 | 0.08 | 0.02 |  | 0.2 | 3 | 1.5 | 0 | 0 | 0 | 0 | 0 | 0 | [7 empty] | 576.8 |  |  | 900 | 60 | 370 | 60 | [6 empty] | 787.3
[10 empty] | 137 | 3.71 | 2.45 | 0.008 | 0.016 | 0.064 | 0.111 | 0.029 | 0.016 | 0.002 | 0.027 | 0.019 | 0.001 | 0 | 0.008 | 377 |  |  |  | 81 |  |  | 537.21 |  |  | 900 | 60 | 270 | 60 | [6 empty] | 1359.19
[10 empty] | 137 | 3.71 | 2.45 | 0.008 | 0.016 | 0.064 | 0.111 | 0.029 | 0.016 | 0.002 | 0.027 | 0.019 | 0.001 | 0 | 0.008 | 377 |  |  |  | 81 |  |  | 537.21 |  |  | 900 | 60 | 370 | 60 | [6 empty] | 901.82
[10 empty] | 137 | 3.45 | 2.75 | 0.006 | 0.022 | 0.071 | 0.105 | 0.028 | 0.015 | 0.001 | 0.028 | 0.018 | 0.001 | 0 | 0.008 | 444 |  |  |  | 83 |  |  | 562.7 |  |  | 900 | 60 | 270 | 60 | [6 empty] | 1454.69
[10 empty] | 137 | 3.45 | 2.75 | 0.006 | 0.022 | 0.071 | 0.105 | 0.028 | 0.015 | 0.001 | 0.028 | 0.018 | 0.001 | 0 | 0.008 | 444 |  |  |  | 83 |  |  | 562.7 |  |  | 900 | 60 | 370 | 60 | [6 empty] | 974.68
[10 empty] | 137 | 3.4 | 2.63 | 0.008 | 0.021 | 0.058 | 0.107 | 0.029 | 0.016 | 0.001 | 0.026 | 0.017 | 0.001 | 0 | 0.007 | 448 |  |  |  | 81 |  |  | 594.85 |  |  | 900 | 60 | 270 | 60 | [6 empty] | 1542.13
[10 empty] | 137 | 3.4 | 2.63 | 0.008 | 0.021 | 0.058 | 0.107 | 0.029 | 0.016 | 0.001 | 0.026 | 0.017 | 0.001 | 0 | 0.007 | 448 |  |  |  | 81 |  |  | 594.85 |  |  | 900 | 60 | 370 | 60 | [6 empty] | 978.23
[10 empty] | 137 | 3.41 | 2.68 | 0.008 | 0.022 | 0.06 | 0.106 | 0.029 | 0.015 | 0.001 | 0.028 | 0.016 | 0.001 | 0 | 0.008 | 467 |  |  |  | 82 |  |  | 597.31 |  |  | 900 | 60 | 270 | 60 | [6 empty] | 1547.14
[10 empty] | 137 | 3.41 | 2.68 | 0.008 | 0.022 | 0.06 | 0.106 | 0.029 | 0.015 | 0.001 | 0.028 | 0.016 | 0.001 | 0 | 0.008 | 467 |  |  |  | 82 |  |  | 597.31 |  |  | 900 | 60 | 370 | 60 | [6 empty] | 992.8
[10 empty] | 137 | 3.5 | 2.5 | 0.05 | 0.005 | 0.05 |  | 0.019 | 0 | 0 | 0 | 0 | 0 | 0 | 0 | [7 empty] | 696.4 | 4 |  | 900 | 60 | 270 | 30 | [6 empty] | 968.9 |  | 1.2
[10 empty] | 137 | 3.5 | 2.5 | 0.05 | 0.005 | 0.05 |  | 0.019 | 0 | 0 | 0 | 0 | 0 | 0 | 0 | [7 empty] | 696.4 | 4 |  | 900 | 60 | 270 | 60 | [6 empty] | 1360.9 |  | 1.3
[10 empty] | 137 | 3.5 | 2.5 | 0.05 | 0.005 | 0.05 |  | 0.019 | 0 | 0 | 0 | 0 | 0 | 0 | 0 | [7 empty] | 696.4 | 4 |  | 900 | 60 | 270 | 90 | [6 empty] | 1312.3 |  | 1.2
[10 empty] | 137 | 3.5 | 2.5 | 0.05 | 0.005 | 0.05 |  | 0.019 | 0 | 0 | 0 | 0 | 0 | 0 | 0 | [7 empty] | 696.4 | 4 |  | 900 | 60 | 370 | 30 | [6 empty] | 811.8 |  | 2.5
[10 empty] | 137 | 3.5 | 2.5 | 0.05 | 0.005 | 0.05 |  | 0.019 | 0 | 0 | 0 | 0 | 0 | 0 | 0 | [7 empty] | 696.4 | 4 |  | 900 | 60 | 370 | 60 | [6 empty] | 925.2 |  | 2.7
[10 empty] | 137 | 3.5 | 2.5 | 0.05 | 0.005 | 0.05 |  | 0.019 | 0 | 0 | 0 | 0 | 0 | 0 | 0 | [7 empty] | 696.4 | 4 |  | 900 | 60 | 370 | 90 | [6 empty] | 817.5 |  | 2.6
[10 empty] | 137 | 3.5 | 2.5 | 0.05 | 0.005 | 0.05 |  | 0.019 | 0 | 0 | 0 | 0 | 0 | 0 | 0 | [7 empty] | 696.4 | 4 |  | 850 | 60 | 270 | 60 | [6 empty] | 1142.47
[10 empty] | 137 | 3.5 | 2.5 | 0.05 | 0.005 | 0.05 |  | 0.019 | 0 | 0 | 0 | 0 | 0 | 0 | 0 | [7 empty] | 696.4 | 4 |  | 900 | 60 | 270 | 60 | [6 empty] | 1313.32
[10 empty] | 137 | 3.5 | 2.5 | 0.05 | 0.005 | 0.05 |  | 0.019 | 0 | 0 | 0 | 0 | 0 | 0 | 0 | [7 empty] | 696.4 | 4 |  | 925 | 60 | 270 | 60 | [6 empty] | 1205.95
[10 empty] | 137 | 3.5 | 2.5 | 0.05 | 0.005 | 0.05 |  | 0.019 | 0 | 0 | 0 | 0 | 0 | 0 | 0 | [7 empty] | 696.4 | 4 |  | 850 | 60 | 370 | 60 | [6 empty] | 991.19
[10 empty] | 137 | 3.5 | 2.5 | 0.05 | 0.005 | 0.05 |  | 0.019 | 0 | 0 | 0 | 0 | 0 | 0 | 0 | [7 empty] | 696.4 | 4 |  | 900 | 60 | 370 | 60 | [6 empty] | 1117.84
[10 empty] | 137 | 3.5 | 2.5 | 0.05 | 0.005 | 0.05 |  | 0.019 | 0 | 0 | 0 | 0 | 0 | 0 | 0 | [7 empty] | 696.4 | 4 |  | 925 | 60 | 370 | 60 | [6 empty] | 1010.46
138
[10 empty] | 139 | 3.48 | 2.7 | 0.001 | 0.033 | 0 | 0.07 | 0.06 | 0.02 | 0 | 0.03 | 0 | 0 | 0 | 0 | [10 empty] | 900 | 120 | 250 | 120 | [6 empty] | 1242 | 1483 | 1.2 | 453 | [7 empty] | 10.5
[10 empty] | 139 | 3.48 | 2.7 | 0.001 | 0.033 | 0 | 0.07 | 0.06 | 0.02 | 0 | 0.03 | 0 | 0 | 0 | 0 | [10 empty] | 900 | 120 | 300 | 120 | [6 empty] | 1165 | 1380 | 2.4 | 427 | [7 empty] | 18
[10 empty] | 139 | 3.48 | 2.7 | 0.001 | 0.033 | 0 | 0.07 | 0.06 | 0.02 | 0 | 0.03 | 0 | 0 | 0 | 0 | [10 empty] | 900 | 120 | 350 | 120 | [6 empty] | 939 | 1082 | 5.1 | 362 | [7 empty] | 21.2
[10 empty] | 139 | 3.48 | 2.7 | 0.001 | 0.033 | 0 | 0.07 | 0.06 | 0.02 | 0 | 0.03 | 0 | 0 | 0 | 0 | [10 empty] | 900 | 120 | 400 | 120 | [6 empty] | 806 | 1010 | 6.2 | 331 | [7 empty] | 36.6
[10 empty] | 139 | 3.48 | 2.7 | 0.001 | 0.033 | 0 | 0.07 | 0.06 | 0.02 | 0 | 0.03 | 0 | 0 | 0 | 0 | [10 empty] | 900 | 120 | 450 | 120 | [6 empty] | 717 | 952 | 7 | 324 | [7 empty] | 39.2
[10 empty] | 140 | 3.75 | 2.29 | 0.014 | 0.34 | 0.04 | 0.374 | 1.41 | 0 | 0.32 | 0 | 0 | 0 | 0 | 0 | [10 empty] | 900 | 60 | 280 | 15 | [13 empty] | 625 |  |  |  | 0 | 0
[10 empty] | 140 | 3.75 | 2.29 | 0.014 | 0.34 | 0.04 | 0.374 | 1.41 | 0 | 0.32 | 0 | 0 | 0 | 0 | 0 | [10 empty] | 900 | 60 | 280 | 30 | [13 empty] | 440 |  |  |  | 0 | 0
[10 empty] | 140 | 3.75 | 2.29 | 0.014 | 0.34 | 0.04 | 0.374 | 1.41 | 0 | 0.32 | 0 | 0 | 0 | 0 | 0 | [10 empty] | 900 | 60 | 280 | 60 | [13 empty] | 425 |  |  |  | 0 | 7
[10 empty] | 140 | 3.75 | 2.29 | 0.014 | 0.34 | 0.04 | 0.374 | 1.41 | 0 | 0.32 | 0 | 0 | 0 | 0 | 0 | [10 empty] | 900 | 60 | 280 | 90 | [13 empty] | 435 |  |  |  | 0 | 9
[10 empty] | 140 | 3.75 | 2.29 | 0.014 | 0.34 | 0.04 | 0.374 | 1.41 | 0 | 0.32 | 0 | 0 | 0 | 0 | 0 | [10 empty] | 900 | 60 | 280 | 120 | [13 empty] | 425 |  |  |  | 0 | 9.5
[10 empty] | 140 | 3.75 | 2.29 | 0.014 | 0.34 | 0.04 | 0.374 | 1.41 | 0 | 0.32 | 0 | 0 | 0 | 0 | 0 | [10 empty] | 900 | 60 | 400 | 15 | [6 empty] | 880 | [6 empty] | 410 |  |  |  | 15 | 17
[10 empty] | 140 | 3.75 | 2.29 | 0.014 | 0.34 | 0.04 | 0.374 | 1.41 | 0 | 0.32 | 0 | 0 | 0 | 0 | 0 | [10 empty] | 900 | 60 | 400 | 30 | [6 empty] | 725 | [6 empty] | 345 |  |  |  | 0.001 | 20
[10 empty] | 140 | 3.75 | 2.29 | 0.014 | 0.34 | 0.04 | 0.374 | 1.41 | 0 | 0.32 | 0 | 0 | 0 | 0 | 0 | [10 empty] | 900 | 60 | 400 | 60 | [6 empty] | 690 | [6 empty] | 285 |  |  |  |  | 27
[10 empty] | 140 | 3.75 | 2.29 | 0.014 | 0.34 | 0.04 | 0.374 | 1.41 | 0 | 0.32 | 0 | 0 | 0 | 0 | 0 | [10 empty] | 900 | 60 | 400 | 90 | [6 empty] | 650 | [6 empty] | 275 |  |  |  |  | 37
[10 empty] | 140 | 3.75 | 2.29 | 0.014 | 0.34 | 0.04 | 0.374 | 1.41 | 0 | 0.32 | 0 | 0 | 0 | 0 | 0 | [10 empty] | 900 | 60 | 400 | 120 | [13 empty] | 290 |  |  |  |  | 36
[10 empty] | 140 | 3.75 | 2.29 | 0.014 | 0.34 | 0.04 | 0.374 | 1.41 | 0 | 0.32 | 0 | 0 | 0 | 0 | 0 | [10 empty] | 1050 | 60 | 280 | 15 | [6 empty] | 1025 | [6 empty] | 485 |  |  |  | 20 | 15
[10 empty] | 140 | 3.75 | 2.29 | 0.014 | 0.34 | 0.04 | 0.374 | 1.41 | 0 | 0.32 | 0 | 0 | 0 | 0 | 0 | [10 empty] | 1050 | 60 | 280 | 30 | [6 empty] | 780 | [6 empty] | 410 |  |  |  | 18 | 30
[10 empty] | 140 | 3.75 | 2.29 | 0.014 | 0.34 | 0.04 | 0.374 | 1.41 | 0 | 0.32 | 0 | 0 | 0 | 0 | 0 | [10 empty] | 1050 | 60 | 280 | 60 | [6 empty] | 725 | [6 empty] | 385 |  |  |  | 0.001 | 40
[10 empty] | 140 | 3.75 | 2.29 | 0.014 | 0.34 | 0.04 | 0.374 | 1.41 | 0 | 0.32 | 0 | 0 | 0 | 0 | 0 | [10 empty] | 1050 | 60 | 280 | 90 | [6 empty] | 700 | [6 empty] | 320 |  |  |  |  | 45
[10 empty] | 140 | 3.75 | 2.29 | 0.014 | 0.34 | 0.04 | 0.374 | 1.41 | 0 | 0.32 | 0 | 0 | 0 | 0 | 0 | [10 empty] | 1050 | 60 | 280 | 120 | [13 empty] | 385 |  |  |  |  | 51
[10 empty] | 140 | 3.75 | 2.29 | 0.014 | 0.34 | 0.04 | 0.374 | 1.41 | 0 | 0.32 | 0 | 0 | 0 | 0 | 0 | [10 empty] | 1050 | 60 | 400 | 15 | [6 empty] | 800 | [6 empty] | 315 |  |  |  | 35 | 9
[10 empty] | 140 | 3.75 | 2.29 | 0.014 | 0.34 | 0.04 | 0.374 | 1.41 | 0 | 0.32 | 0 | 0 | 0 | 0 | 0 | [10 empty] | 1050 | 60 | 400 | 30 | [6 empty] | 650 | [6 empty] | 280 |  |  |  | 0.001 | 16
[10 empty] | 140 | 3.75 | 2.29 | 0.014 | 0.34 | 0.04 | 0.374 | 1.41 | 0 | 0.32 | 0 | 0 | 0 | 0 | 0 | [10 empty] | 1050 | 60 | 400 | 60 | [6 empty] | 525 | [6 empty] | 285 |  |  |  |  | 19
[10 empty] | 140 | 3.75 | 2.29 | 0.014 | 0.34 | 0.04 | 0.374 | 1.41 | 0 | 0.32 | 0 | 0 | 0 | 0 | 0 | [10 empty] | 1050 | 60 | 400 | 90 | [6 empty] | 550 | [6 empty] | 275 |  |  |  |  | 22
[10 empty] | 140 | 3.75 | 2.29 | 0.014 | 0.34 | 0.04 | 0.374 | 1.41 | 0 | 0.32 | 0 | 0 | 0 | 0 | 0 | [10 empty] | 1050 | 60 | 400 | 120 | [13 empty] | 310 |  |  |  |  | 29
[10 empty] | 141 | 3.52 | 2.39 | 0.012 | 0.012 | 0 | 0.51 | 0 | 0.89 | 0.042 | 0.038 | 0 | 0 | 0 | 0 | [10 empty] | 875 |  | 300 | [7 empty] | 1208 | 1070 | 6 |  | 42
[10 empty] | 142 | 3.6 | 2.5 | 0.014 | 0.01 | 0.066 | 0.28 | 0 | 0.45 | 0 | 0.04 | 0 | 0 | 0 | 0 | [10 empty] | 900 | 120 | 350 | 60 | [14 empty] | 85 | 21 |  |  | 13
[10 empty] | 142 | 3.6 | 2.5 | 0.014 | 0.01 | 0.066 | 0.28 | 0 | 0.45 | 0 | 0.04 | 0 | 0 | 0 | 0 | [10 empty] | 900 | 120 | 350 | 120 | [14 empty] | 110 | 21 |  |  | 17
[10 empty] | 142 | 3.6 | 2.5 | 0.014 | 0.01 | 0.066 | 0.28 | 0 | 0.45 | 0 | 0.04 | 0 | 0 | 0 | 0 | [10 empty] | 900 | 120 | 350 | 180 | [14 empty] | 108.5 | 21 |  |  | 16.5
[10 empty] | 142 | 3.6 | 2.5 | 0.014 | 0.01 | 0.066 | 0.28 | 0 | 0.45 | 0 | 0.04 | 0 | 0 | 0 | 0 | [10 empty] | 900 | 120 | 350 | 240 | [14 empty] | 100 | 21 |  |  | 12.5
[10 empty] | 142 | 3.6 | 2.5 | 0.014 | 0.01 | 0.066 | 0.28 | 0 | 0.45 | 0 | 0.04 | 0 | 0 | 0 | 0 | [10 empty] | 900 | 120 | 350 | 360 | [14 empty] | 90 | 21 |  |  | 9
[10 empty] | 142 | 3.07 | 2.15 | 0.014 | 0.01 | 0.066 | 0.26 | 1.5 | 1.6 | 0 | 0.04 | 0 | 0 | 0 | 0 | [10 empty] | 900 | 120 | 350 | 60 | [14 empty] | 41 | 21 |  |  | 7
[10 empty] | 142 | 3.07 | 2.15 | 0.014 | 0.01 | 0.066 | 0.26 | 1.5 | 1.6 | 0 | 0.04 | 0 | 0 | 0 | 0 | [10 empty] | 900 | 120 | 350 | 120 | [14 empty] | 119 | 21 |  |  | 14
[10 empty] | 142 | 3.07 | 2.15 | 0.014 | 0.01 | 0.066 | 0.26 | 1.5 | 1.6 | 0 | 0.04 | 0 | 0 | 0 | 0 | [10 empty] | 900 | 120 | 350 | 180 | [14 empty] | 121 | 21 |  |  | 19
[10 empty] | 142 | 3.07 | 2.15 | 0.014 | 0.01 | 0.066 | 0.26 | 1.5 | 1.6 | 0 | 0.04 | 0 | 0 | 0 | 0 | [10 empty] | 900 | 120 | 350 | 240 | [14 empty] | 105 | 21 |  |  | 16
[10 empty] | 142 | 3.07 | 2.15 | 0.014 | 0.01 | 0.066 | 0.26 | 1.5 | 1.6 | 0 | 0.04 | 0 | 0 | 0 | 0 | [10 empty] | 900 | 120 | 350 | 360 | [14 empty] | 50 | 21 |  |  | 8.2
[10 empty] | 143 | 3.69 | 2.6 | 0.005 | 0.016 | 0.064 | 0.36 |  | 0.29 | [6 empty] | 300 | [8 empty] | 2 | 900 | 30 | 350 | 10 | [6 empty] | 1000 | 875 | 1.5 |  |  |  |  | 380 | 40 | 21 |  |  | 20.5
[10 empty] | 143 | 3.69 | 2.6 | 0.005 | 0.016 | 0.064 | 0.36 |  | 0.29 | [6 empty] | 180 | [8 empty] | 4 | 900 | 30 | 350 | 10 | [6 empty] | 970 | 840 | 2 |  |  |  |  | 370 | 50 | 21 |  |  | 22
[10 empty] | 143 | 3.69 | 2.6 | 0.005 | 0.016 | 0.064 | 0.36 |  | 0.29 | [6 empty] | 165 | [8 empty] | 6 | 900 | 30 | 350 | 10 | [6 empty] | 960 | 805 | 3 |  |  |  |  | 360 | 85 | 21 |  |  | 24
[10 empty] | 143 | 3.69 | 2.6 | 0.005 | 0.016 | 0.064 | 0.36 |  | 0.29 | [6 empty] | 115 | [8 empty] | 8 | 900 | 30 | 350 | 10 | [6 empty] | 950 | 810 | 4.5 |  |  |  |  | 330 | 95 | 21 |  |  | 25
[10 empty] | 143 | 3.69 | 2.6 | 0.005 | 0.016 | 0.064 | 0.36 |  | 0.29 | [6 empty] | 300 | [8 empty] | 2 | 900 | 30 | 400 | 30 | [6 empty] | 830 | 700 | 1.5 |  |  |  |  | 340 | 90 | 21 |  |  | 21
[10 empty] | 143 | 3.69 | 2.6 | 0.005 | 0.016 | 0.064 | 0.36 |  | 0.29 | [6 empty] | 180 | [8 empty] | 4 | 900 | 30 | 400 | 30 | [6 empty] | 810 | 675 | 4.5 |  |  |  |  | 330 | 100 | 21 |  |  | 24
[10 empty] | 143 | 3.69 | 2.6 | 0.005 | 0.016 | 0.064 | 0.36 |  | 0.29 | [6 empty] | 165 | [8 empty] | 6 | 900 | 30 | 400 | 30 | [6 empty] | 805 | 680 | 5 |  |  |  |  | 320 | 110 | 21 |  |  | 28
[10 empty] | 143 | 3.69 | 2.6 | 0.005 | 0.016 | 0.064 | 0.36 |  | 0.29 | [6 empty] | 115 | [8 empty] | 8 | 900 | 30 | 400 | 30 | [6 empty] | 800 | 670 | 6 |  |  |  |  | 309 | 120 | 21 |  |  | 31
[10 empty] | 144 | 3.75 | 2.55 | 0.08 | 0.03 | 0.08 | 0.19 | 1.42 | 0.62 | [11 empty] | 89 | 11 |  |  |  | 900 | 120 | 280 | [17 empty] | 12
[10 empty] | 144 | 3.75 | 2.55 | 0.08 | 0.03 | 0.08 | 0.19 | 1.42 | 0.62 | [11 empty] | 89 | 11 |  |  |  | 900 | 120 | 330 | [17 empty] | 18
[10 empty] | 144 | 3.75 | 2.55 | 0.08 | 0.03 | 0.08 | 0.19 | 1.42 | 0.62 | [11 empty] | 89 | 11 |  |  |  | 900 | 120 | 380 | [17 empty] | 34
145
[10 empty] | 146 | 3.72 | 1.95 | 0.0093 | 0.0283 |  | 0.198 | 0.015 | 0.582 | 0.0012 | [17 empty] | 400 | 60 | [10 empty] | 43.6
[10 empty] | 146 | 3.72 | 1.95 | 0.0093 | 0.0283 |  | 0.198 | 0.015 | 0.582 | 0.0012 | [17 empty] | 400 | 120 | [10 empty] | 47.4
[10 empty] | 146 | 3.72 | 1.95 | 0.0093 | 0.0283 |  | 0.198 | 0.015 | 0.582 | 0.0012 | [17 empty] | 350 | 120 | [10 empty] | 46.15
[10 empty] | 146 | 3.72 | 1.95 | 0.0093 | 0.0283 |  | 0.198 | 0.015 | 0.582 | 0.0012 | [17 empty] | 350 | 60 | [10 empty] | 44.3
[10 empty] | 146 | 3.72 | 1.95 | 0.0093 | 0.0283 |  | 0.198 | 0.015 | 0.582 | 0.0012 | [17 empty] | 300 | 60 | [10 empty] | 51.1
[10 empty] | 146 | 3.72 | 1.95 | 0.0093 | 0.0283 |  | 0.198 | 0.015 | 0.582 | 0.0012 | [17 empty] | 300 | 120 | [10 empty] | 40
[10 empty] | 147 | 3.48 | 2.028 |  |  |  | 0.22 | 0.016 | 0.6 | 0.03 | 0.05 | 0.02 | 0.0079 | 0 | 0.012 | [10 empty] | 850 | 60 | 330 | 60 | [16 empty] | 25
[10 empty] | 147 | 3.48 | 2.028 |  |  |  | 0.22 | 0.016 | 0.6 | 0.03 | 0.05 | 0.02 | 0.0079 | 0 | 0.012 | [10 empty] | 850 | 90 | 330 | 60 | [16 empty] | 31
[10 empty] | 147 | 3.48 | 2.028 |  |  |  | 0.22 | 0.016 | 0.6 | 0.03 | 0.05 | 0.02 | 0.0079 | 0 | 0.012 | [10 empty] | 850 | 120 | 330 | 60 | [16 empty] | 33
[10 empty] | 147 | 3.48 | 2.028 |  |  |  | 0.22 | 0.016 | 0.6 | 0.03 | 0.05 | 0.02 | 0.0079 | 0 | 0.012 | [10 empty] | 900 | 60 | 330 | 60 | [16 empty] | 36
[10 empty] | 147 | 3.48 | 2.028 |  |  |  | 0.22 | 0.016 | 0.6 | 0.03 | 0.05 | 0.02 | 0.0079 | 0 | 0.012 | [10 empty] | 900 | 90 | 330 | 60 | [16 empty] | 37
[10 empty] | 147 | 3.48 | 2.028 |  |  |  | 0.22 | 0.016 | 0.6 | 0.03 | 0.05 | 0.02 | 0.0079 | 0 | 0.012 | [10 empty] | 900 | 120 | 330 | 60 | [16 empty] | 38
[10 empty] | 148 | 3.64 | 2.49 | 0.014 | 0.014 |  | 0.3 | 0 | 0.46 | 0 | 0 | 0 | 0 | 0 | 0 | 70 | 13 | 47.5 |  |  | 90 | 10 |  |  |  | 900 | 120 | 300 | 60 | [6 empty] | 1427 | 1315 | 1.4 |  |  |  |  | 6.8 | 52.6 | 21 |  |  | 6.5
[10 empty] | 148 | 3.64 | 2.49 | 0.014 | 0.014 |  | 0.3 | 0 | 0.46 | 0 | 0 | 0 | 0 | 0 | 0 | 70 | 13 | 47.5 |  |  | 90 | 10 |  |  |  | 900 | 120 | 300 | 120 | [6 empty] | 1428 | 1346 | 3.4 |  |  |  |  | 7.1 | 59.7 | 21 |  |  | 7
[10 empty] | 148 | 3.64 | 2.49 | 0.014 | 0.014 |  | 0.3 | 0 | 0.46 | 0 | 0 | 0 | 0 | 0 | 0 | 70 | 13 | 47.5 |  |  | 90 | 10 |  |  |  | 900 | 120 | 300 | 180 | [6 empty] | 1445 | 1342 | 3.7 |  |  |  |  | 11 | 76.9 | 21 |  |  | 11.5
[10 empty] | 148 | 3.64 | 2.49 | 0.014 | 0.014 |  | 0.3 | 0 | 0.46 | 0 | 0 | 0 | 0 | 0 | 0 | 70 | 13 | 47.5 |  |  | 90 | 10 |  |  |  | 900 | 120 | 300 | 240 | [6 empty] | 1481 | 1391 | 3.1 |  |  |  |  | 8.7 | 71.6 | 21 |  |  | 8.5
[10 empty] | 148 | 3.64 | 2.49 | 0.014 | 0.014 |  | 0.3 | 0 | 0.46 | 0 | 0 | 0 | 0 | 0 | 0 | 70 | 13 | 47.5 |  |  | 90 | 10 |  |  |  | 900 | 120 | 300 | 360 | [6 empty] | 1412 | 1345 | 2.7 |  |  |  |  | 8.7 | 2.7 | 21 |  |  | 8.5
[10 empty] | 148 | 3.64 | 2.49 | 0.014 | 0.014 |  | 0.3 | 0 | 0.46 | 0 | 0 | 0 | 0 | 0 | 0 | 70 | 13 | 47.5 |  |  | 90 | 10 |  |  |  | 900 | 120 | 350 | 60 | [6 empty] | 1158 | 1026 | 4.7 |  |  |  |  | 13.9 | 85.6 | 21 |  |  | 14
[10 empty] | 148 | 3.64 | 2.49 | 0.014 | 0.014 |  | 0.3 | 0 | 0.46 | 0 | 0 | 0 | 0 | 0 | 0 | 70 | 13 | 47.5 |  |  | 90 | 10 |  |  |  | 900 | 120 | 350 | 120 | [6 empty] | 1112 | 998 | 7.9 |  |  |  |  | 16.6 | 106.1 | 21 |  |  | 16
[10 empty] | 148 | 3.64 | 2.49 | 0.014 | 0.014 |  | 0.3 | 0 | 0.46 | 0 | 0 | 0 | 0 | 0 | 0 | 70 | 13 | 47.5 |  |  | 90 | 10 |  |  |  | 900 | 120 | 350 | 180 | [6 empty] | 1109 | 993 | 7.1 |  |  |  |  | 16.4 | 105.1 | 21 |  |  | 16
[10 empty] | 148 | 3.64 | 2.49 | 0.014 | 0.014 |  | 0.3 | 0 | 0.46 | 0 | 0 | 0 | 0 | 0 | 0 | 70 | 13 | 47.5 |  |  | 90 | 10 |  |  |  | 900 | 120 | 350 | 240 | [6 empty] | 1205 | 1121 | 5.9 |  |  |  |  | 12.3 | 100.8 | 21 |  |  | 12.5
[10 empty] | 148 | 3.64 | 2.49 | 0.014 | 0.014 |  | 0.3 | 0 | 0.46 | 0 | 0 | 0 | 0 | 0 | 0 | 70 | 13 | 47.5 |  |  | 90 | 10 |  |  |  | 900 | 120 | 350 | 360 | [6 empty] | 1160 | 1066 | 5.3 |  |  |  |  | 11.8 | 91.6 | 21 |  |  | 11.5
[10 empty] | 148 | 3.64 | 2.49 | 0.014 | 0.014 |  | 0.3 | 0 | 0.46 | 0 | 0 | 0 | 0 | 0 | 0 | 70 | 13 | 47.5 |  |  | 90 | 10 |  |  |  | 900 | 120 | 400 | 60 | [6 empty] | 977 | 760 | 6.3 |  |  |  |  | 14.9 | 86.3 | 21 |  |  | 15
[10 empty] | 148 | 3.64 | 2.49 | 0.014 | 0.014 |  | 0.3 | 0 | 0.46 | 0 | 0 | 0 | 0 | 0 | 0 | 70 | 13 | 47.5 |  |  | 90 | 10 |  |  |  | 900 | 120 | 400 | 120 | [6 empty] | 984 | 834 | 7.1 |  |  |  |  | 15.5 | 89.4 | 21 |  |  | 16
[10 empty] | 148 | 3.64 | 2.49 | 0.014 | 0.014 |  | 0.3 | 0 | 0.46 | 0 | 0 | 0 | 0 | 0 | 0 | 70 | 13 | 47.5 |  |  | 90 | 10 |  |  |  | 900 | 120 | 400 | 180 | [6 empty] | 987 | 820 | 6.2 |  |  |  |  | 13.7 | 56.5 | 21 |  |  | 10
[10 empty] | 148 | 3.64 | 2.49 | 0.014 | 0.014 |  | 0.3 | 0 | 0.46 | 0 | 0 | 0 | 0 | 0 | 0 | 70 | 13 | 47.5 |  |  | 90 | 10 |  |  |  | 900 | 120 | 400 | 240 | [6 empty] | 1007 | 804 | 4.5 |  |  |  |  | 0 | 23 | 21 |  |  | 0
[10 empty] | 148 | 3.64 | 2.49 | 0.014 | 0.014 |  | 0.3 | 0 | 0.46 | 0 | 0 | 0 | 0 | 0 | 0 | 70 | 13 | 47.5 |  |  | 90 | 10 |  |  |  | 900 | 120 | 400 | 360 | [6 empty] | 1019 | 884 | 2 |  |  |  |  | 0 | 20.4 | 21 |  |  | 0
149
150
[10 empty] | 151 | 3.39 | 2.62 | 0.01 | 0.042 | 0.046 | 0.29 | 0.72 | 0.51 | [11 empty] | 81.6 | 18.4 | 656 | 3.2 |  | 930 | 60 | 380 | 120 | [6 empty] | 1080 |  | 7.8 | 314 |  |  |  |  | 5 | -60 | 37.4
[10 empty] | 151 | 3.39 | 2.62 | 0.01 | 0.042 | 0.046 | 0.29 | 0.72 | 0.51 | [11 empty] | 81.6 | 18.4 | 656 | 3.2 |  | 930 | 60 | 380 | 120 | [6 empty] | 1080 |  | 7.8 | 314 |  |  |  |  | 5.5 | -40 | 37.4
[10 empty] | 151 | 3.39 | 2.62 | 0.01 | 0.042 | 0.046 | 0.29 | 0.72 | 0.51 | [11 empty] | 81.6 | 18.4 | 656 | 3.2 |  | 930 | 60 | 380 | 120 | [6 empty] | 1080 |  | 7.8 | 314 |  |  |  |  | 7 | -20 | 37.4
[10 empty] | 151 | 3.39 | 2.62 | 0.01 | 0.042 | 0.046 | 0.29 | 0.72 | 0.51 | [11 empty] | 81.6 | 18.4 | 656 | 3.2 |  | 930 | 60 | 380 | 120 | [6 empty] | 1080 |  | 7.8 | 314 |  |  |  |  | 8.5 | 0 | 37.4
[10 empty] | 151 | 3.39 | 2.62 | 0.01 | 0.042 | 0.046 | 0.29 | 0.72 | 0.51 | [11 empty] | 81.6 | 18.4 | 656 | 3.2 |  | 930 | 60 | 380 | 120 | [6 empty] | 1080 |  | 7.8 | 314 |  |  |  |  | 9 | 20 | 37.4
[10 empty] | 151 | 3.39 | 2.62 | 0.01 | 0.042 | 0.046 | 0.29 | 0.72 | 0.51 | [11 empty] | 81.6 | 18.4 | 656 | 3.2 |  | 930 | 60 | 380 | 120 | [6 empty] | 1080 |  | 7.8 | 314 |  |  |  |  | 14 | 100 | 37.4
152
[10 empty] | 153 | 3.4 | 2.66 | 0.01 | 0.021 |  | 0.2 | 1.03 | 1.33 | 0.22 | 0 | 0 | 0 | 0 | 0 | 50 |  |  | 5 | 90 | [5 empty] | 920 | 120 | 240 | 120 | [6 empty] | 825
154
155
156
[10 empty] | 157 | 3.68 | 1.06 | 0.005 | 0.005 | 0.05 | 0.06 | 0.04 |  |  |  | 0.48 |  |  |  | 339 |  | 29.4 |  |  | 88 | 12 |  |  |  | 920 | 90 | 400 | 100 | [13 empty] | 197.8
[10 empty] | 157 | 3.68 | 1.06 | 0.005 | 0.005 | 0.05 | 0.06 | 0.04 |  |  |  | 0.48 |  |  |  | 438 |  | 25 |  |  | 12 | 88 |  |  |  | 920 | 90 | 400 | 100 | [13 empty] | 288.5
[10 empty] | 157 | 3.44 | 1.22 | 0.005 | 0.005 | 0.05 | 0.1 | 0.05 |  |  |  | 4.88 |  |  |  | 472 |  | 17.2 |  |  | 52.1 | 47.9 |  |  |  | 920 | 90 | 400 | 100 | [13 empty] | 246.9
[10 empty] | 157 | 3.44 | 1.22 | 0.005 | 0.005 | 0.05 | 0.1 | 0.05 |  |  |  | 4.88 |  |  |  | 563 |  | 14.4 |  |  | 91 | 9 |  |  |  | 920 | 90 | 400 | 100 | [13 empty] | 341.2
[10 empty] | 158 | 3.8 | 2.6 | 0.024 | 0.037 | 0.056 | 0.258 | 0.023 | 0.321 | 0.001 | 0.026 | 0 | 0 | 0 | 0 | [10 empty] | 900 | 60 | 270 | 90 | [6 empty] | 1570 | 1385 | 3 |  |  |  |  | 475 | 58 | 21 |  |  | 10.5
[10 empty] | 158 | 3.8 | 2.6 | 0.024 | 0.037 | 0.056 | 0.258 | 0.023 | 0.321 | 0.001 | 0.026 | 0 | 0 | 0 | 0 | [10 empty] | 900 | 60 | 300 | 90 | [6 empty] | 1400 | 1260 | 6 |  |  |  |  | 435 | 78 | 21 |  |  | 17
[10 empty] | 158 | 3.8 | 2.6 | 0.024 | 0.037 | 0.056 | 0.258 | 0.023 | 0.321 | 0.001 | 0.026 | 0 | 0 | 0 | 0 | [10 empty] | 900 | 60 | 330 | 90 | [6 empty] | 1250 | 1070 | 9 |  |  |  |  | 400 | 100 | 21 |  |  | 20.5
[10 empty] | 158 | 3.8 | 2.6 | 0.024 | 0.037 | 0.056 | 0.258 | 0.023 | 0.321 | 0.001 | 0.026 | 0 | 0 | 0 | 0 | [10 empty] | 900 | 60 | 360 | 90 | [6 empty] | 1050 | 900 | 10 |  |  |  |  | 335 | 102 | 21 |  |  | 26.5
[10 empty] | 158 | 3.81 | 2.64 | 0.017 | 0.037 | 0.052 | 0.29 | 1.57 | 0.325 | 0.471 | 0.032 | 0 | 0 | 0 | 0 | [10 empty] | 900 | 60 | 270 | 90 | [6 empty] | 1340 | 1200 | 2 |  |  |  |  | 470 | 40 | 21 |  |  | 14
[10 empty] | 158 | 3.81 | 2.64 | 0.017 | 0.037 | 0.052 | 0.29 | 1.57 | 0.325 | 0.471 | 0.032 | 0 | 0 | 0 | 0 | [10 empty] | 900 | 60 | 300 | 90 | [6 empty] | 1300 | 1130 | 2 |  |  |  |  | 425 | 42.5 | 21 |  |  | 19
[10 empty] | 158 | 3.81 | 2.64 | 0.017 | 0.037 | 0.052 | 0.29 | 1.57 | 0.325 | 0.471 | 0.032 | 0 | 0 | 0 | 0 | [10 empty] | 900 | 60 | 330 | 90 | [6 empty] | 1150 | 990 | 4 |  |  |  |  | 385 | 58 | 21 |  |  | 23
[10 empty] | 158 | 3.81 | 2.64 | 0.017 | 0.037 | 0.052 | 0.29 | 1.57 | 0.325 | 0.471 | 0.032 | 0 | 0 | 0 | 0 | [10 empty] | 900 | 60 | 360 | 90 | [6 empty] | 980 | 700 | 4 |  |  |  |  | 320 | 68.5 | 21 |  |  | 30.5
159
160
[10 empty] | 161 | 3.79 | 3.09 | 0.014 | 0.046 | 0.028 | 0.45 | 0 |  | 0 |  | 0 | 0 | 0 | 0 | 135 |  |  |  | 92 | 11 | 82 | 404 | 15 |  | 780 | 90 | 375 | 60 | [6 empty] | 370 | 370 | 9.3 | [5 empty] | 145 | 21 | 0
[10 empty] | 161 | 3.79 | 3.09 | 0.014 | 0.046 | 0.028 | 0.45 | 0 |  | 0 |  | 0 | 0 | 0 | 0 | 135 |  |  |  | 92 | 11 | 82 | 404 | 15 |  | 800 | 90 | 375 | 60 | [6 empty] | 310 | 320 | 5.5 | [5 empty] | 140 | 21 | 8
[10 empty] | 161 | 3.79 | 3.09 | 0.014 | 0.046 | 0.028 | 0.45 | 0 |  | 0 |  | 0 | 0 | 0 | 0 | 135 |  |  |  | 92 | 11 | 82 | 404 | 15 |  | 830 | 90 | 375 | 60 | [6 empty] | 500 | 370 | 7 | [5 empty] | 130 | 21 | 42
[10 empty] | 161 | 3.79 | 3.09 | 0.014 | 0.046 | 0.028 | 0.45 | 0 |  | 0 |  | 0 | 0 | 0 | 0 | [10 empty] | 860 |  | 375 | [7 empty] | 800 | 510 | 6 | [5 empty] | 105 | 21
[10 empty] | 161 | 3.41 | 2.58 | 0.04 | 0.026 | 0.084 | 0.047 | 1.02 |  | 0.24 |  | 0 | 0 | 0 | 0 | 160 |  |  |  | 95 | 42 | 50 | 370 | 5.3 |  | 780 | 90 | 375 | 60 | [6 empty] | 550 | 360 | 3.5 | [5 empty] | 95 | 21 | 69
[10 empty] | 161 | 3.41 | 2.58 | 0.04 | 0.026 | 0.084 | 0.047 | 1.02 |  | 0.24 |  | 0 | 0 | 0 | 0 | 160 |  |  |  | 95 | 42 | 50 | 370 | 5.3 |  | 800 | 90 | 375 | 60 | [6 empty] | 895 | 600 | 7 | [5 empty] | 100 | 21 | 79
[10 empty] | 161 | 3.41 | 2.58 | 0.04 | 0.026 | 0.084 | 0.047 | 1.02 |  | 0.24 |  | 0 | 0 | 0 | 0 | 160 |  |  |  | 95 | 42 | 50 | 370 | 5.3 |  | 830 | 90 | 375 | 60 | [6 empty] | 980 | 700 | 5.5 | [5 empty] | 135 | 21 | 83
[10 empty] | 161 | 3.41 | 2.58 | 0.04 | 0.026 | 0.084 | 0.047 | 1.02 |  | 0.24 |  | 0 | 0 | 0 | 0 | [10 empty] | 860 |  | 375 | [7 empty] | 850 | 630 | 3 | [5 empty] | 70 | 21
[10 empty] | 162 | 3.635 | 3.055 | 0.01 | 0.02 | 0.025 | 0.11 | [8 empty] | 2170 | [9 empty] | 880 | 20 | 400 | 5 | [13 empty] | 407 |  |  |  |  | 32
[10 empty] | 162 | 3.635 | 3.055 | 0.01 | 0.02 | 0.025 | 0.11 | [8 empty] | 2170 | [9 empty] | 880 | 20 | 400 | 15 | [13 empty] | 411 |  |  |  |  | 28
[10 empty] | 162 | 3.635 | 3.055 | 0.01 | 0.02 | 0.025 | 0.11 | [8 empty] | 2170 | [9 empty] | 880 | 20 | 400 | 30 | [13 empty] | 427.8 |  |  |  |  | 26
[10 empty] | 162 | 3.635 | 3.055 | 0.01 | 0.02 | 0.025 | 0.11 | [8 empty] | 2170 | [9 empty] | 880 | 20 | 400 | 90 | [13 empty] | 430.8 |  |  |  |  | 24
[10 empty] | 162 | 3.635 | 3.055 | 0.01 | 0.02 | 0.025 | 0.11 | [8 empty] | 2170 | [9 empty] | 880 | 20 | 400 | 120 | [13 empty] | 393.8 |  |  |  |  | 12.5
[10 empty] | 162 | 3.635 | 3.055 | 0.01 | 0.02 | 0.025 | 0.11 | [8 empty] | 2170 | [9 empty] | 880 | 20 | 400 | 120 | [13 empty] | 285.8 |  |  |  |  | 12.5
[10 empty] | 163 | 3.62 | 2.14 | 0.009 | 0.026 | 0 | 0.18 | 0.72 | 0.02 | 0 | 0.029 | 0 | 0 | 0 | 0 | [7 empty] | 370 | 22 |  | 900 | 120 | 300 | 75 | [6 empty] | 510 | 305 | 23 |  |  | 67 |  |  | 12.67 | 21
[10 empty] | 163 | 3.62 | 2.14 | 0.009 | 0.026 | 0 | 0.18 | 0.72 | 0.02 | 0 | 0.029 | 0 | 0 | 0 | 0 | [7 empty] | 370 | 22 |  | 900 | 120 | 300 | 120 | [6 empty] | 520 | 312 | 24.5 |  |  | 63 |  |  | 11.67 | 21
[10 empty] | 163 | 3.62 | 2.14 | 0.009 | 0.026 | 0 | 0.18 | 0.72 | 0.02 | 0 | 0.029 | 0 | 0 | 0 | 0 | [7 empty] | 370 | 22 |  | 900 | 120 | 300 | 150 | [6 empty] | 512 | 322 | 23.5 |  |  | 64 |  |  | 10.67 | 21
[10 empty] | 163 | 3.62 | 2.14 | 0.009 | 0.026 | 0 | 0.18 | 0.72 | 0.02 | 0 | 0.029 | 0 | 0 | 0 | 0 | [7 empty] | 370 | 22 |  | 900 | 120 | 350 | 75 | [6 empty] | 450 | 339 | 25 |  |  | 48 |  |  | 9.67 | 21
[10 empty] | 163 | 3.62 | 2.14 | 0.009 | 0.026 | 0 | 0.18 | 0.72 | 0.02 | 0 | 0.029 | 0 | 0 | 0 | 0 | [7 empty] | 370 | 22 |  | 900 | 120 | 350 | 120 | [6 empty] | 456 | 348 | 26 |  |  | 53 |  |  | 8.67 | 21
[10 empty] | 163 | 3.62 | 2.14 | 0.009 | 0.026 | 0 | 0.18 | 0.72 | 0.02 | 0 | 0.029 | 0 | 0 | 0 | 0 | [7 empty] | 370 | 22 |  | 900 | 120 | 350 | 150 | [6 empty] | 462 | 362 | 25.7 |  |  | 54 |  |  | 6.67 | 21
[10 empty] | 163 | 3.58 | 2.08 | 0.042 | 0.024 | 0 | 0.2 | 0.1 | 0.43 | 0 | 0.03 | 0 | 0 | 0 | 0 | [7 empty] | 565 | 8 |  | 900 | 120 | 300 | 75 | [6 empty] | 830 | 245 | 9 |  |  | 63 |  |  | 4.67 | 21
[10 empty] | 163 | 3.58 | 2.08 | 0.042 | 0.024 | 0 | 0.2 | 0.1 | 0.43 | 0 | 0.03 | 0 | 0 | 0 | 0 | [7 empty] | 565 | 8 |  | 900 | 120 | 300 | 120 | [6 empty] | 847 | 256 | 9.7 |  |  | 66 |  |  | 3.67 | 21
[10 empty] | 163 | 3.58 | 2.08 | 0.042 | 0.024 | 0 | 0.2 | 0.1 | 0.43 | 0 | 0.03 | 0 | 0 | 0 | 0 | [7 empty] | 565 | 8 |  | 900 | 120 | 300 | 150 | [6 empty] | 839 | 269 | 9.3 |  |  | 67 |  |  | 3.67 | 21
[10 empty] | 163 | 3.58 | 2.08 | 0.042 | 0.024 | 0 | 0.2 | 0.1 | 0.43 | 0 | 0.03 | 0 | 0 | 0 | 0 | [7 empty] | 565 | 8 |  | 900 | 120 | 350 | 75 | [6 empty] | 690 | 279 | 10 |  |  | 49 |  |  | 3 | 21
[10 empty] | 163 | 3.58 | 2.08 | 0.042 | 0.024 | 0 | 0.2 | 0.1 | 0.43 | 0 | 0.03 | 0 | 0 | 0 | 0 | [7 empty] | 565 | 8 |  | 900 | 120 | 350 | 120 | [6 empty] | 706 | 284 | 11.2 |  |  | 50 |  |  | 2.67 | 21
[10 empty] | 163 | 3.58 | 2.08 | 0.042 | 0.024 | 0 | 0.2 | 0.1 | 0.43 | 0 | 0.03 | 0 | 0 | 0 | 0 | [7 empty] | 565 | 8 |  | 900 | 120 | 350 | 150 | [6 empty] | 695 | 298 | 10.3 |  |  | 50 |  |  | 2.67 | 21
164
165
166
167
168
169
170
171
172
173
174
175
176
177
178
179
180
181
182
183
184
185
186
187
188
189
190
191
192
193
194
195
196
197
198
199
200
Note on Z78: domieszka Bi 40 ppm
Note on Z79: domieszka Bi 40 ppm
Note on Z80: domieszka Bi 40 ppm
Note on Z81: domieszka Bi 40 ppm
Note on Z82: domieszka Bi 40 ppm
Note on Z83: domieszka Bi 40 ppm
Note on Z84: domieszka Bi 40 ppm
Note on Z85: domieszka Bi 40 ppm
Note on Z86: domieszka Bi 40 ppm
Note on Z87: domieszka Bi 40 ppm
Note on Z88: domieszka Bi 40 ppm
Note on Z89: domieszka Bi 40 ppm
Note on Z90: domieszka Bi 40 ppm
Note on Z91: domieszka Bi 40 ppm
Note on Z92: domieszka Bi 40 ppm
Note on Z93: domieszka Bi 40 ppm
Note on Z94: domieszka Bi 40 ppm
Note on Z95: domieszka Bi 40 ppm
Note on Z96: domieszka Bi 40 ppm
Note on Z97: domieszka Bi 40 ppm
Note on Z98: domieszka Bi 40 ppm
Note on Z99: domieszka Bi 40 ppm
Note on Z100: domieszka Bi 40 ppm
Note on Z101: domieszka Bi 40 ppm
Note on W760: +0,004 Ti
Note on W761: +0,004 Ti
Note on W762: +0,004 Ti
Note on W763: +0,004 Ti
Note on T881: + 0,021 Ti
Note on T882: +0,021 Ti
Note on T883: +0,021 Ti
Note on AM952: kasia: wartość z tabeli z artykułu
Note on U1125: + 0,60 W
Note on U1126: + 0,60 W
Note on U1127: + 0,60 W
Note on AJ1188: brak podanych w artykule tempertaur i czasów austenityzacji
Note on R1201: wysoka zawartość Ni ???
Note on Z1217: Odczytane ze zdjęcia
Note on AB1217: z artykułu 131
Note on Z1336: zawartość La 0,006
Note on Z1337: Zawartość La 0,006
Note on Z1338: Zawartość La 0,02
Note on Z1339: Zawartość La 0,02
Note on Z1340: Zawartość La 0,03
Note on Z1341: Zawartość La 0,03
Note on AX1403: wartość średnia z dwóch pomiarów 43,5 i 43,7
Note on AX1404: wartość średnia z dwóch pomiarów 47,5 i 47,3
Note on AX1405: wartość średnia z dwóch pomiarów 46,3 i 46
Note on AX1406: wartość średnia z dwóch pomiarów 44,4 i 44,2
Note on AX1407: wartość średnia z dwóch pomiarów 51 i 51,2
Note on AX1408: wartość średnia z dwóch pomiarów 40 i 40
Note on BA1465: +/-8,3
Note on BA1466: +/-18,7
Note on BA1467: +/-14
Note on BA1468: +/-15
Note on BA1469: +/-15
Note on BA1470: +/-18